## Objetivo 1
0,0150 varía el tarar la canasta cuando el agua del prisma se rebasa
Si hay colinealidad…
|  |  | quitar tmn | [6 empty] | No cumple | Predominar esto | Descartar esto
PRUEBA DE Gbs Y %Vacíos | [10 empty] | PROPIEDADES VOLUMÉTRICAS MAC
Mezcla N° | Bloque N° | Gmm | TMN (mm) | N° Prisma | N° Viga | Pseco (kg) | Psum (kg) | Psss (kg) | Gmb | % Vacíos (7±1) | Asfalto efectivo (%) | Asfalto sobre MAC (%) | Vacíos PV | Gbs | VMA (%) | VFA (%) | Polvo-Asfalto | % pasando 1/2" | % pasando #4 | % pasando #8 | % pasando #200
1 | 1A | 2.382 | 12.5 | 1 | 0 | 24.162 | 13.37 | 24.5345 | 2.164181 | 9.14437 | 4.89 | 5.6 | 4.7 | 2.271 | 15.5 | 70 | 1.2 | 90 | 56 | 39 | 6
1 |  | 2.382 | 12.5 | 1 | 1 | 2.668 | 1.4635 | 2.689 | 2.177071 | 8.60325 | 4.89 | 5.6 | 4.7 | 2.271 | 15.5 | 70 | 1.2 | 90 | 56 | 39 | 6
1 |  | 2.382 | 12.5 | 1 | 2 | 2.7705 | 1.5435 | 2.805 | 2.196195 | 7.800378 | 4.89 | 5.6 | 4.7 | 2.271 | 15.5 | 70 | 1.2 | 90 | 56 | 39 | 6
1 |  | 2.382 | 12.5 | 1 | 3 | 2.695 | 1.4745 | 2.719 | 2.165528 | 9.087812 | 4.89 | 5.6 | 4.7 | 2.271 | 15.5 | 70 | 1.2 | 90 | 56 | 39 | 6
1 |  | 2.382 | 12.5 | 1 | 4 | 2.715 | 1.505 | 2.7495 | 2.181599 | 8.413139 | 4.89 | 5.6 | 4.7 | 2.271 | 15.5 | 70 | 1.2 | 90 | 56 | 39 | 6
1 | 1B | 2.382 | 12.5 | 2 | 0 | 24.103 | 13.3515 | 24.519 | 2.158317 | 9.390573 | 4.89 | 5.6 | 4.7 | 2.271 | 15.5 | 70 | 1.2 | 90 | 56 | 39 | 6
1 |  | 2.382 | 12.5 | 2 | 1 | 2.597 | 1.422 | 2.6155 | 2.175953 | 8.650165 | 4.89 | 5.6 | 4.7 | 2.271 | 15.5 | 70 | 1.2 | 90 | 56 | 39 | 6
1 |  | 2.382 | 12.5 | 2 | 2 | 2.5665 | 1.4245 | 2.6 | 2.183326 | 8.340628 | 4.89 | 5.6 | 4.7 | 2.271 | 15.5 | 70 | 1.2 | 90 | 56 | 39 | 6
1 |  | 2.382 | 12.5 | 2 | 3 | 2.587 | 1.417 | 2.609 | 2.170302 | 8.887405 | 4.89 | 5.6 | 4.7 | 2.271 | 15.5 | 70 | 1.2 | 90 | 56 | 39 | 6
1 |  | 2.382 | 12.5 | 2 | 4 | 2.635 | 1.468 | 2.6795 | 2.17499 | 8.690609 | 4.89 | 5.6 | 4.7 | 2.271 | 15.5 | 70 | 1.2 | 90 | 56 | 39 | 6
2 | 2A | 2.397 | 19 | 1 | 0 | 22.401 | 12.295 | 22.8895 | 2.114399 | 11.78978 | 4.64 | 5.6 | 4.9 | 2.28 | 15.2 | 68 | 1.1 | 87 | 53 | 37 | 5
2 |  | 2.397 | 19 | 1 | 1 | 2.6175 | 1.45 | 2.672 | 2.14198 | 10.63912 | 4.64 | 5.6 | 4.9 | 2.28 | 15.2 | 68 | 1.1 | 87 | 53 | 37 | 5
2 |  | 2.397 | 19 | 1 | 2 | 2.578 | 1.42 | 2.646 | 2.102773 | 12.27479 | 4.64 | 5.6 | 4.9 | 2.28 | 15.2 | 68 | 1.1 | 87 | 53 | 37 | 5
2 |  | 2.397 | 19 | 1 | 3 | 2.539 | 1.3795 | 2.582 | 2.111435 | 11.91345 | 4.64 | 5.6 | 4.9 | 2.28 | 15.2 | 68 | 1.1 | 87 | 53 | 37 | 5
2 |  | 2.397 | 19 | 1 | 4 | 2.527 | 1.363 | 2.566 | 2.100582 | 12.36621 | 4.64 | 5.6 | 4.9 | 2.28 | 15.2 | 68 | 1.1 | 87 | 53 | 37 | 5
2 | 2B | 2.397 | 19 | 2 | 0 | 24.1215 | 13.327 | 24.408 | 2.176834 | 9.185055 | 4.64 | 5.6 | 4.9 | 2.28 | 15.2 | 68 | 1.1 | 87 | 53 | 37 | 5
2 |  | 2.397 | 19 | 2 | 1 | 2.674 | 1.497 | 2.7055 | 2.21266 | 7.690433 | 4.64 | 5.6 | 4.9 | 2.28 | 15.2 | 68 | 1.1 | 87 | 53 | 37 | 5
2 |  | 2.397 | 19 | 2 | 2 | 2.6415 | 1.4655 | 2.655 | 2.220681 | 7.355822 | 4.64 | 5.6 | 4.9 | 2.28 | 15.2 | 68 | 1.1 | 87 | 53 | 37 | 5
2 |  | 2.397 | 19 | 2 | 3 | 2.6565 | 1.484 | 2.678 | 2.224874 | 7.180877 | 4.64 | 5.6 | 4.9 | 2.28 | 15.2 | 68 | 1.1 | 87 | 53 | 37 | 5
2 |  | 2.397 | 19 | 2 | 4 | 2.6145 | 1.4535 | 2.6305 | 2.221325 | 7.328936 | 4.64 | 5.6 | 4.9 | 2.28 | 15.2 | 68 | 1.1 | 87 | 53 | 37 | 5
3 | 3A | 2.378 | 12.5 | 1 | 0 | 24.1035 | 13.2965 | 24.3095 | 2.188641 | 7.962965 | 4.99 | 5.6 | 4.4 | 2.273 | 15.5 | 72 | 1.1 | 92 | 55 | 38 | 5.6
3 |  | 2.378 | 12.5 | 1 | 1 | 2.6405 | 1.4525 | 2.652 | 2.201334 | 7.429189 | 4.99 | 5.6 | 4.4 | 2.273 | 15.5 | 72 | 1.1 | 92 | 55 | 38 | 5.6
3 |  | 2.378 | 12.5 | 1 | 2 | 2.7295 | 1.512 | 2.7535 | 2.19855 | 7.546251 | 4.99 | 5.6 | 4.4 | 2.273 | 15.5 | 72 | 1.1 | 92 | 55 | 38 | 5.6
3 |  | 2.378 | 12.5 | 1 | 3 | 2.739 | 1.509 | 2.755 | 2.198234 | 7.559531 | 4.99 | 5.6 | 4.4 | 2.273 | 15.5 | 72 | 1.1 | 92 | 55 | 38 | 5.6
3 |  | 2.378 | 12.5 | 1 | 4 | 2.7615 | 1.54 | 2.7915 | 2.206552 | 7.20975 | 4.99 | 5.6 | 4.4 | 2.273 | 15.5 | 72 | 1.1 | 92 | 55 | 38 | 5.6
3 | 3B | 2.378 | 12.5 | 2 | 0 | 24.1765 | 13.2905 | 24.3075 | 2.194472 | 7.717738 | 4.99 | 5.6 | 4.4 | 2.273 | 15.5 | 72 | 1.1 | 92 | 55 | 38 | 5.6
3 |  | 2.378 | 12.5 | 2 | 1 | 2.7305 | 1.5125 | 2.7535 | 2.200242 | 7.475116 | 4.99 | 5.6 | 4.4 | 2.273 | 15.5 | 72 | 1.1 | 92 | 55 | 38 | 5.6
3 |  | 2.378 | 12.5 | 2 | 2 | 2.735 | 1.4975 | 2.745 | 2.192385 | 7.805519 | 4.99 | 5.6 | 4.4 | 2.273 | 15.5 | 72 | 1.1 | 92 | 55 | 38 | 5.6
3 |  | 2.378 | 12.5 | 2 | 3 | 2.7215 | 1.5115 | 2.745 | 2.206323 | 7.219366 | 4.99 | 5.6 | 4.4 | 2.273 | 15.5 | 72 | 1.1 | 92 | 55 | 38 | 5.6
3 |  | 2.378 | 12.5 | 2 | 4 | 2.758 | 1.5205 | 2.7745 | 2.199362 | 7.512109 | 4.99 | 5.6 | 4.4 | 2.273 | 15.5 | 72 | 1.1 | 92 | 55 | 38 | 5.6
4 | 4A | 2.383 | 19 | 1 | 0 | 24.2175 | 13.4785 | 24.469 | 2.203494 | 7.532777 | 4.94 | 5.68 | 3.9 | 2.291 | 14.9 | 74 | 1 | 83 | 47 | 34 | 5
4 |  | 2.383 | 19 | 1 | 1 | 2.7865 | 1.555 | 2.799 | 2.239952 | 6.002863 | 4.94 | 5.68 | 3.9 | 2.291 | 14.9 | 74 | 1 | 83 | 47 | 34 | 5
4 |  | 2.383 | 19 | 1 | 2 | 2.8415 | 1.577 | 2.8525 | 2.227754 | 6.514737 | 4.94 | 5.68 | 3.9 | 2.291 | 14.9 | 74 | 1 | 83 | 47 | 34 | 5
4 |  | 2.383 | 19 | 1 | 3 | 2.743 | 1.5305 | 2.758 | 2.234623 | 6.22647 | 4.94 | 5.68 | 3.9 | 2.291 | 14.9 | 74 | 1 | 83 | 47 | 34 | 5
4 |  | 2.383 | 19 | 1 | 4 | 2.668 | 1.491 | 2.684 | 2.236379 | 6.152796 | 4.94 | 5.68 | 3.9 | 2.291 | 14.9 | 74 | 1 | 83 | 47 | 34 | 5
4 | 4B | 2.383 | 19 | 2 | 0 | 24.1585 | 13.44 | 24.415 | 2.20123 | 7.627777 | 4.94 | 5.68 | 3.9 | 2.291 | 14.9 | 74 | 1 | 83 | 47 | 34 | 5
4 |  | 2.383 | 19 | 2 | 1 | 2.8215 | 1.573 | 2.833 | 2.239286 | 6.030814 | 4.94 | 5.68 | 3.9 | 2.291 | 14.9 | 74 | 1 | 83 | 47 | 34 | 5
4 |  | 2.383 | 19 | 2 | 2 | 2.696 | 1.4985 | 2.7195 | 2.208026 | 7.342585 | 4.94 | 5.68 | 3.9 | 2.291 | 14.9 | 74 | 1 | 83 | 47 | 34 | 5
4 |  | 2.383 | 19 | 2 | 3 | 2.7685 | 1.5415 | 2.786 | 2.224588 | 6.647579 | 4.94 | 5.68 | 3.9 | 2.291 | 14.9 | 74 | 1 | 83 | 47 | 34 | 5
4 |  | 2.383 | 19 | 2 | 4 | 2.778 | 1.549 | 2.799 | 2.2224 | 6.739404 | 4.94 | 5.68 | 3.9 | 2.291 | 14.9 | 74 | 1 | 83 | 47 | 34 | 5
5 | 5A | 2.394 | 12.5 | 1 | 0 | 24.489 | 13.62 | 24.6534 | 2.219533 | 7.28766 | 4.89 | 6 | 3.9 | 2.3 | 14.9 | 74 | 1.2 | 94 | 53 | 38 | 5.8
5 |  | 2.394 | 12.5 | 1 | 1 | 2.7705 | 1.5425 | 2.7935 | 2.214628 | 7.492552 | 4.89 | 6 | 3.9 | 2.3 | 14.9 | 74 | 1.2 | 94 | 53 | 38 | 5.8
5 |  | 2.394 | 12.5 | 1 | 2 | 2.6945 | 1.496 | 2.7095 | 2.220437 | 7.249927 | 4.89 | 6 | 3.9 | 2.3 | 14.9 | 74 | 1.2 | 94 | 53 | 38 | 5.8
5 |  | 2.394 | 12.5 | 1 | 3 | 2.7825 | 1.554 | 2.809 | 2.217131 | 7.387992 | 4.89 | 6 | 3.9 | 2.3 | 14.9 | 74 | 1.2 | 94 | 53 | 38 | 5.8
5 |  | 2.394 | 12.5 | 1 | 4 | 2.6975 | 1.5085 | 2.724 | 2.219251 | 7.299443 | 4.89 | 6 | 3.9 | 2.3 | 14.9 | 74 | 1.2 | 94 | 53 | 38 | 5.8
5 | 5B | 2.394 | 12.5 | 2 | 0 | 24.1282 | 13.532 | 24.425 | 2.215019 | 7.47624 | 4.89 | 6 | 3.9 | 2.3 | 14.9 | 74 | 1.2 | 94 | 53 | 38 | 5.8
5 |  | 2.394 | 12.5 | 2 | 1 | 2.8455 | 1.5875 | 2.8655 | 2.226526 | 6.99558 | 4.89 | 6 | 3.9 | 2.3 | 14.9 | 74 | 1.2 | 94 | 53 | 38 | 5.8
5 |  | 2.394 | 12.5 | 2 | 2 | 2.8285 | 1.5765 | 2.853 | 2.215825 | 7.442585 | 4.89 | 6 | 3.9 | 2.3 | 14.9 | 74 | 1.2 | 94 | 53 | 38 | 5.8
5 |  | 2.394 | 12.5 | 2 | 3 | 2.848 | 1.594 | 2.87 | 2.231975 | 6.767965 | 4.89 | 6 | 3.9 | 2.3 | 14.9 | 74 | 1.2 | 94 | 53 | 38 | 5.8
5 |  | 2.394 | 12.5 | 2 | 4 | 2.8 | 1.5615 | 2.82 | 2.224871 | 7.064709 | 4.89 | 6 | 3.9 | 2.3 | 14.9 | 74 | 1.2 | 94 | 53 | 38 | 5.8
6 | 6A | 2.39 | 19 | 1 | 0 | 24.476 | 13.62 | 24.7075 | 2.207531 | 7.634686 | 4.94 | 5.96 | 3.5 | 2.307 | 14.6 | 76 | 1.1 | 87 | 47 | 33 | 5.4
6 |  | 2.39 | 19 | 1 | 1 | 2.7555 | 1.5385 | 2.7685 | 2.240244 | 6.265946 | 4.94 | 5.96 | 3.5 | 2.307 | 14.6 | 76 | 1.1 | 87 | 47 | 33 | 5.4
6 |  | 2.39 | 19 | 1 | 2 | 2.7845 | 1.5515 | 2.796 | 2.237445 | 6.383065 | 4.94 | 5.96 | 3.5 | 2.307 | 14.6 | 76 | 1.1 | 87 | 47 | 33 | 5.4
6 |  | 2.39 | 19 | 1 | 3 | 2.784 | 1.554 | 2.7985 | 2.237043 | 6.399875 | 4.94 | 5.96 | 3.5 | 2.307 | 14.6 | 76 | 1.1 | 87 | 47 | 33 | 5.4
6 |  | 2.39 | 19 | 1 | 4 | 2.761 | 1.537 | 2.7715 | 2.236533 | 6.421213 | 4.94 | 5.96 | 3.5 | 2.307 | 14.6 | 76 | 1.1 | 87 | 47 | 33 | 5.4
6 | 6B | 2.39 | 19 | 2 | 0 | 24.117 | 13.532 | 24.415 | 2.216025 | 7.279289 | 4.94 | 5.96 | 3.5 | 2.307 | 14.6 | 76 | 1.1 | 87 | 47 | 33 | 5.4
6 |  | 2.39 | 19 | 2 | 1 | 2.7825 | 1.5535 | 2.7935 | 2.243952 | 6.110811 | 4.94 | 5.96 | 3.5 | 2.307 | 14.6 | 76 | 1.1 | 87 | 47 | 33 | 5.4
6 |  | 2.39 | 19 | 2 | 2 | 2.5695 | 1.426 | 2.5795 | 2.227568 | 6.796307 | 4.94 | 5.96 | 3.5 | 2.307 | 14.6 | 76 | 1.1 | 87 | 47 | 33 | 5.4
6 |  | 2.39 | 19 | 2 | 3 | 2.6615 | 1.4805 | 2.6735 | 2.23093 | 6.655631 | 4.94 | 5.96 | 3.5 | 2.307 | 14.6 | 76 | 1.1 | 87 | 47 | 33 | 5.4
6 |  | 2.39 | 19 | 2 | 4 | 2.6985 | 1.497 | 2.7115 | 2.221902 | 7.033388 | 4.94 | 5.96 | 3.5 | 2.307 | 14.6 | 76 | 1.1 | 87 | 47 | 33 | 5.4
7 | 7A | 2.38 | 12.5 | 1 | 0 | 24.365 | 13.564 | 24.575 | 2.212787 | 7.025747 | 5.05 | 5.9 | 3.1 | 2.306 | 14.5 | 78 | 1.2 | 92 | 55 | 38 | 5.8
7 |  | 2.38 | 12.5 | 1 | 1 | 2.798 | 1.5695 | 2.827 | 2.22505 | 6.510517 | 5.05 | 5.9 | 3.1 | 2.306 | 14.5 | 78 | 1.2 | 92 | 55 | 38 | 5.8
7 |  | 2.38 | 12.5 | 1 | 2 | 2.707 | 1.5105 | 2.7305 | 2.218852 | 6.770905 | 5.05 | 5.9 | 3.1 | 2.306 | 14.5 | 78 | 1.2 | 92 | 55 | 38 | 5.8
7 |  | 2.38 | 12.5 | 1 | 3 | 2.779 | 1.551 | 2.811 | 2.205556 | 7.329599 | 5.05 | 5.9 | 3.1 | 2.306 | 14.5 | 78 | 1.2 | 92 | 55 | 38 | 5.8
7 |  | 2.38 | 12.5 | 1 | 4 | 2.8085 | 1.5545 | 2.821 | 2.217529 | 6.826528 | 5.05 | 5.9 | 3.1 | 2.306 | 14.5 | 78 | 1.2 | 92 | 55 | 38 | 5.8
7 | 7B | 2.38 | 12.5 | 2 | 0 | 24.4905 | 13.6075 | 24.6089 | 2.226126 | 6.465304 | 5.05 | 5.9 | 3.1 | 2.306 | 14.5 | 78 | 1.2 | 92 | 55 | 38 | 5.8
7 |  | 2.38 | 12.5 | 2 | 1 | 2.777 | 1.5595 | 2.806 | 2.227838 | 6.393364 | 5.05 | 5.9 | 3.1 | 2.306 | 14.5 | 78 | 1.2 | 92 | 55 | 38 | 5.8
7 |  | 2.38 | 12.5 | 2 | 2 | 2.747 | 1.541 | 2.7845 | 2.209087 | 7.181208 | 5.05 | 5.9 | 3.1 | 2.306 | 14.5 | 78 | 1.2 | 92 | 55 | 38 | 5.8
7 |  | 2.38 | 12.5 | 2 | 3 | 2.8105 | 1.5675 | 2.8295 | 2.227021 | 6.427706 | 5.05 | 5.9 | 3.1 | 2.306 | 14.5 | 78 | 1.2 | 92 | 55 | 38 | 5.8
7 |  | 2.38 | 12.5 | 2 | 4 | 2.7695 | 1.5455 | 2.792 | 2.221821 | 6.646172 | 5.05 | 5.9 | 3.1 | 2.306 | 14.5 | 78 | 1.2 | 92 | 55 | 38 | 5.8
8 | 8A | 2.375 | 19 | 1 | 0 | 24.1395 | 13.437 | 24.429 | 2.196097 | 7.532751 | 5.24 | 6.14 | 3.2 | 2.299 | 15 | 78 | 1 | 88 | 47 | 32 | 5
8 |  | 2.375 | 19 | 1 | 1 | 2.8295 | 1.5855 | 2.8605 | 2.219216 | 6.55934 | 5.24 | 6.14 | 3.2 | 2.299 | 15 | 78 | 1 | 88 | 47 | 32 | 5
8 |  | 2.375 | 19 | 1 | 2 | 2.784 | 1.556 | 2.8035 | 2.231663 | 6.035228 | 5.24 | 6.14 | 3.2 | 2.299 | 15 | 78 | 1 | 88 | 47 | 32 | 5
8 |  | 2.375 | 19 | 1 | 3 | 2.801 | 1.5655 | 2.824 | 2.225665 | 6.287769 | 5.24 | 6.14 | 3.2 | 2.299 | 15 | 78 | 1 | 88 | 47 | 32 | 5
8 |  | 2.375 | 19 | 1 | 4 | 2.806 | 1.5675 | 2.8305 | 2.221694 | 6.454974 | 5.24 | 6.14 | 3.2 | 2.299 | 15 | 78 | 1 | 88 | 47 | 32 | 5
8 | 8B | 2.375 | 19 | 2 | 0 | 24.107 | 13.3895 | 24.349 | 2.199644 | 7.383404 | 5.24 | 6.14 | 3.2 | 2.299 | 15 | 78 | 1 | 88 | 47 | 32 | 5
8 |  | 2.375 | 19 | 2 | 1 | 2.7245 | 1.517 | 2.7405 | 2.226808 | 6.239649 | 5.24 | 6.14 | 3.2 | 2.299 | 15 | 78 | 1 | 88 | 47 | 32 | 5
8 |  | 2.375 | 19 | 2 | 2 | 2.8135 | 1.5705 | 2.833 | 2.228515 | 6.167796 | 5.24 | 6.14 | 3.2 | 2.299 | 15 | 78 | 1 | 88 | 47 | 32 | 5
8 |  | 2.375 | 19 | 2 | 3 | 2.803 | 1.5715 | 2.828 | 2.2308 | 6.071586 | 5.24 | 6.14 | 3.2 | 2.299 | 15 | 78 | 1 | 88 | 47 | 32 | 5
8 |  | 2.375 | 19 | 2 | 4 | 2.7655 | 1.538 | 2.785 | 2.217723 | 6.622209 | 5.24 | 6.14 | 3.2 | 2.299 | 15 | 78 | 1 | 88 | 47 | 32 | 5
9 | 9A | 2.384 | 12.5 | 1 | 0 | 23.111 | 12.8185 | 23.335 | 2.197594 | 7.819033 | 5.09 | 6 | 3.4 | 2.302 | 14.9 | 77 | 1.2 | 93 | 60 | 41 | 5.9
9 |  | 2.384 | 12.5 | 1 | 1 | 2.814 | 1.563 | 2.82 | 2.238663 | 6.09633 | 5.09 | 6 | 3.4 | 2.302 | 14.9 | 77 | 1.2 | 93 | 60 | 41 | 5.9
9 |  | 2.384 | 12.5 | 1 | 2 | 2.869 | 1.5925 | 2.8735 | 2.239657 | 6.054676 | 5.09 | 6 | 3.4 | 2.302 | 14.9 | 77 | 1.2 | 93 | 60 | 41 | 5.9
9 |  | 2.384 | 12.5 | 1 | 3 | 2.84 | 1.5665 | 2.846 | 2.219617 | 6.895258 | 5.09 | 6 | 3.4 | 2.302 | 14.9 | 77 | 1.2 | 93 | 60 | 41 | 5.9
9 |  | 2.384 | 12.5 | 1 | 4 | 2.8035 | 1.5545 | 2.812 | 2.229423 | 6.483915 | 5.09 | 6 | 3.4 | 2.302 | 14.9 | 77 | 1.2 | 93 | 60 | 41 | 5.9
9 | 9B | 2.384 | 12.5 | 2 | 0 | 24.0375 | 13.334 | 24.2655 | 2.198921 | 7.7634 | 5.09 | 6 | 3.4 | 2.302 | 14.9 | 77 | 1.2 | 93 | 60 | 41 | 5.9
9 |  | 2.384 | 12.5 | 2 | 1 | 2.8255 | 1.57 | 2.8315 | 2.239794 | 6.048914 | 5.09 | 6 | 3.4 | 2.302 | 14.9 | 77 | 1.2 | 93 | 60 | 41 | 5.9
9 |  | 2.384 | 12.5 | 2 | 2 | 2.874 | 1.59 | 2.88 | 2.227907 | 6.547526 | 5.09 | 6 | 3.4 | 2.302 | 14.9 | 77 | 1.2 | 93 | 60 | 41 | 5.9
9 |  | 2.384 | 12.5 | 2 | 3 | 2.8505 | 1.5815 | 2.8545 | 2.239199 | 6.073878 | 5.09 | 6 | 3.4 | 2.302 | 14.9 | 77 | 1.2 | 93 | 60 | 41 | 5.9
9 |  | 2.384 | 12.5 | 2 | 4 | 2.86 | 1.5865 | 2.866 | 2.235248 | 6.239591 | 5.09 | 6 | 3.4 | 2.302 | 14.9 | 77 | 1.2 | 93 | 60 | 41 | 5.9
10 | 10A | 2.389 | 19 | 1 | 0 | 23.942 | 13.2542 | 24.057 | 2.216277 | 7.229918 | 4.95 | 5.9 | 3.5 | 2.307 | 14.6 | 76 | 1.1 | 88 | 51 | 35 | 5.5
10 |  | 2.389 | 19 | 1 | 1 | 2.7865 | 1.5485 | 2.791 | 2.242656 | 6.125746 | 4.95 | 5.9 | 3.5 | 2.307 | 14.6 | 76 | 1.1 | 88 | 51 | 35 | 5.5
10 |  | 2.389 | 19 | 1 | 2 | 2.798 | 1.554 | 2.8015 | 2.242886 | 6.116125 | 4.95 | 5.9 | 3.5 | 2.307 | 14.6 | 76 | 1.1 | 88 | 51 | 35 | 5.5
10 |  | 2.389 | 19 | 1 | 3 | 2.8035 | 1.5535 | 2.809 | 2.232975 | 6.530979 | 4.95 | 5.9 | 3.5 | 2.307 | 14.6 | 76 | 1.1 | 88 | 51 | 35 | 5.5
10 |  | 2.389 | 19 | 1 | 4 | 2.792 | 1.5495 | 2.795 | 2.24167 | 6.167015 | 4.95 | 5.9 | 3.5 | 2.307 | 14.6 | 76 | 1.1 | 88 | 51 | 35 | 5.5
10 | 10B | 2.389 | 19 | 2 | 0 | 24.018 | 13.279 | 24.1265 | 2.214151 | 7.318932 | 4.95 | 5.9 | 3.5 | 2.307 | 14.6 | 76 | 1.1 | 88 | 51 | 35 | 5.5
10 |  | 2.389 | 19 | 2 | 1 | 2.7985 | 1.549 | 2.8 | 2.23701 | 6.36206 | 4.95 | 5.9 | 3.5 | 2.307 | 14.6 | 76 | 1.1 | 88 | 51 | 35 | 5.5
10 |  | 2.389 | 19 | 2 | 2 | 2.811 | 1.546 | 2.806 | 2.230952 | 6.615639 | 4.95 | 5.9 | 3.5 | 2.307 | 14.6 | 76 | 1.1 | 88 | 51 | 35 | 5.5
10 |  | 2.389 | 19 | 2 | 3 | 2.786 | 1.5489 | 2.795 | 2.235776 | 6.413746 | 4.95 | 5.9 | 3.5 | 2.307 | 14.6 | 76 | 1.1 | 88 | 51 | 35 | 5.5
10 |  | 2.389 | 19 | 2 | 4 | 2.793 | 1.552 | 2.805 | 2.22905 | 6.695258 | 4.95 | 5.9 | 3.5 | 2.307 | 14.6 | 76 | 1.1 | 88 | 51 | 35 | 5.5
11 | 11A | 2.373 | 12.5 | 1 | 0 | 23.834 | 13.232 | 24.1515 | 2.182701 | 8.019356 | 5.3 | 6.1 | 3.3 | 2.296 | 15.1 | 78 | 1.1 | 93 | 58 | 40 | 5.8
11 |  | 2.373 | 12.5 | 1 | 1 | 2.7285 | 1.5 | 2.73 | 2.218293 | 6.519482 | 5.3 | 6.1 | 3.3 | 2.296 | 15.1 | 78 | 1.1 | 93 | 58 | 40 | 5.8
11 |  | 2.373 | 12.5 | 1 | 2 | 2.7715 | 1.5365 | 2.7845 | 2.220753 | 6.415794 | 5.3 | 6.1 | 3.3 | 2.296 | 15.1 | 78 | 1.1 | 93 | 58 | 40 | 5.8
11 |  | 2.373 | 12.5 | 1 | 3 | 2.7875 | 1.5425 | 2.796 | 2.223773 | 6.288519 | 5.3 | 6.1 | 3.3 | 2.296 | 15.1 | 78 | 1.1 | 93 | 58 | 40 | 5.8
11 |  | 2.373 | 12.5 | 1 | 4 | 2.814 | 1.5575 | 2.823 | 2.223627 | 6.294689 | 5.3 | 6.1 | 3.3 | 2.296 | 15.1 | 78 | 1.1 | 93 | 58 | 40 | 5.8
11 | 11B | 2.373 | 12.5 | 2 | 0 | 24.0125 | 13.335 | 24.264 | 2.197136 | 7.411038 | 5.3 | 6.1 | 3.3 | 2.296 | 15.1 | 78 | 1.1 | 93 | 58 | 40 | 5.8
11 |  | 2.373 | 12.5 | 2 | 1 | 2.81 | 1.5645 | 2.8295 | 2.221344 | 6.390903 | 5.3 | 6.1 | 3.3 | 2.296 | 15.1 | 78 | 1.1 | 93 | 58 | 40 | 5.8
11 |  | 2.373 | 12.5 | 2 | 2 | 2.7965 | 1.5565 | 2.817 | 2.218564 | 6.508046 | 5.3 | 6.1 | 3.3 | 2.296 | 15.1 | 78 | 1.1 | 93 | 58 | 40 | 5.8
11 |  | 2.373 | 12.5 | 2 | 3 | 2.8135 | 1.5625 | 2.828 | 2.223232 | 6.311339 | 5.3 | 6.1 | 3.3 | 2.296 | 15.1 | 78 | 1.1 | 93 | 58 | 40 | 5.8
11 |  | 2.373 | 12.5 | 2 | 4 | 2.834 | 1.5735 | 2.849 | 2.221874 | 6.368572 | 5.3 | 6.1 | 3.3 | 2.296 | 15.1 | 78 | 1.1 | 93 | 58 | 40 | 5.8
12 | 12A | 2.387 | 19 | 1 | 0 | 24.0435 | 13.394 | 24.3125 | 2.202088 | 7.746619 | 5 | 6 | 3.4 | 2.307 | 14.6 | 77 | 1.1 | 87 | 56 | 39 | 5.7
12 |  | 2.387 | 19 | 1 | 1 | 2.7555 | 1.539 | 2.77 | 2.238424 | 6.22438 | 5 | 6 | 3.4 | 2.307 | 14.6 | 77 | 1.1 | 87 | 56 | 39 | 5.7
12 |  | 2.387 | 19 | 1 | 2 | 2.802 | 1.5585 | 2.817 | 2.22646 | 6.725594 | 5 | 6 | 3.4 | 2.307 | 14.6 | 77 | 1.1 | 87 | 56 | 39 | 5.7
12 |  | 2.387 | 19 | 1 | 3 | 2.7935 | 1.562 | 2.8125 | 2.233906 | 6.413639 | 5 | 6 | 3.4 | 2.307 | 14.6 | 77 | 1.1 | 87 | 56 | 39 | 5.7
12 |  | 2.387 | 19 | 1 | 4 | 2.722 | 1.523 | 2.742 | 2.232978 | 6.452541 | 5 | 6 | 3.4 | 2.307 | 14.6 | 77 | 1.1 | 87 | 56 | 39 | 5.7
12 | 12B | 2.387 | 19 | 2 | 0 | 23.9685 | 13.36 | 24.223 | 2.206435 | 7.564529 | 5 | 6 | 3.4 | 2.307 | 14.6 | 77 | 1.1 | 87 | 56 | 39 | 5.7
12 |  | 2.387 | 19 | 2 | 1 | 2.745 | 1.541 | 2.7665 | 2.239902 | 6.16246 | 5 | 6 | 3.4 | 2.307 | 14.6 | 77 | 1.1 | 87 | 56 | 39 | 5.7
12 |  | 2.387 | 19 | 2 | 2 | 2.7395 | 1.545 | 2.7715 | 2.233592 | 6.426832 | 5 | 6 | 3.4 | 2.307 | 14.6 | 77 | 1.1 | 87 | 56 | 39 | 5.7
12 |  | 2.387 | 19 | 2 | 3 | 2.7975 | 1.569 | 2.8185 | 2.238896 | 6.204627 | 5 | 6 | 3.4 | 2.307 | 14.6 | 77 | 1.1 | 87 | 56 | 39 | 5.7
12 |  | 2.387 | 19 | 2 | 4 | 2.7125 | 1.5175 | 2.731 | 2.23527 | 6.356519 | 5 | 6 | 3.4 | 2.307 | 14.6 | 77 | 1.1 | 87 | 56 | 39 | 5.7
13 | 13A | 2.378 | 19 | 1 | 0 | 24.0115 | 13.3445 | 24.28 | 2.195739 | 7.664481 | 5.15 | 6.01 | 3.2 | 2.302 | 14.8 | 78 | 1.1 | 88 | 50 | 35 | 5.5
13 |  | 2.378 | 19 | 1 | 1 | 2.721 | 1.5065 | 2.7245 | 2.23399 | 6.055923 | 5.15 | 6.01 | 3.2 | 2.302 | 14.8 | 78 | 1.1 | 88 | 50 | 35 | 5.5
13 |  | 2.378 | 19 | 1 | 2 | 2.6915 | 1.4755 | 2.692 | 2.212495 | 6.959846 | 5.15 | 6.01 | 3.2 | 2.302 | 14.8 | 78 | 1.1 | 88 | 50 | 35 | 5.5
13 |  | 2.378 | 19 | 1 | 3 | 2.699 | 1.483 | 2.7065 | 2.205966 | 7.234378 | 5.15 | 6.01 | 3.2 | 2.302 | 14.8 | 78 | 1.1 | 88 | 50 | 35 | 5.5
13 |  | 2.378 | 19 | 1 | 4 | 2.763 | 1.531 | 2.7665 | 2.236342 | 5.957041 | 5.15 | 6.01 | 3.2 | 2.302 | 14.8 | 78 | 1.1 | 88 | 50 | 35 | 5.5
13 | 13B | 2.378 | 19 | 2 | 0 | 24.0895 | 13.3535 | 24.326 | 2.195443 | 7.676907 | 5.15 | 6.01 | 3.2 | 2.302 | 14.8 | 78 | 1.1 | 88 | 50 | 35 | 5.5
13 |  | 2.378 | 19 | 2 | 1 | 2.775 | 1.5325 | 2.78 | 2.224449 | 6.457153 | 5.15 | 6.01 | 3.2 | 2.302 | 14.8 | 78 | 1.1 | 88 | 50 | 35 | 5.5
13 |  | 2.378 | 19 | 2 | 2 | 2.666 | 1.46 | 2.671 | 2.201486 | 7.422776 | 5.15 | 6.01 | 3.2 | 2.302 | 14.8 | 78 | 1.1 | 88 | 50 | 35 | 5.5
13 |  | 2.378 | 19 | 2 | 3 | 2.7435 | 1.516 | 2.747 | 2.228676 | 6.2794 | 5.15 | 6.01 | 3.2 | 2.302 | 14.8 | 78 | 1.1 | 88 | 50 | 35 | 5.5
13 |  | 2.378 | 19 | 2 | 4 | 2.7325 | 1.5065 | 2.736 | 2.222448 | 6.541289 | 5.15 | 6.01 | 3.2 | 2.302 | 14.8 | 78 | 1.1 | 88 | 50 | 35 | 5.5
14 | 14A | 2.363 | 19 | 1 | 0 | 24.0405 | 13.2405 | 24.278 | 2.178075 | 7.825868 | 5.46 | 6.02 | 2.5 | 2.304 | 14.8 | 83 | 0.9 | 85 | 51 | 36 | 5.1
14 |  | 2.363 | 19 | 1 | 1 | 2.692 | 1.482 | 2.6985 | 2.212906 | 6.351846 | 5.46 | 6.02 | 2.5 | 2.304 | 14.8 | 83 | 0.9 | 85 | 51 | 36 | 5.1
14 |  | 2.363 | 19 | 1 | 2 | 2.589 | 1.42 | 2.593 | 2.207161 | 6.594959 | 5.46 | 6.02 | 2.5 | 2.304 | 14.8 | 83 | 0.9 | 85 | 51 | 36 | 5.1
14 |  | 2.363 | 19 | 1 | 3 | 2.6675 | 1.467 | 2.6715 | 2.214612 | 6.27965 | 5.46 | 6.02 | 2.5 | 2.304 | 14.8 | 83 | 0.9 | 85 | 51 | 36 | 5.1
14 |  | 2.363 | 19 | 1 | 4 | 2.5975 | 1.4225 | 2.5955 | 2.214408 | 6.288299 | 5.46 | 6.02 | 2.5 | 2.304 | 14.8 | 83 | 0.9 | 85 | 51 | 36 | 5.1
14 | 14B | 2.363 | 19 | 2 | 0 | 23.866 | 13.161 | 24.125 | 2.17676 | 7.881494 | 5.46 | 6.02 | 2.5 | 2.304 | 14.8 | 83 | 0.9 | 85 | 51 | 36 | 5.1
14 |  | 2.363 | 19 | 2 | 1 | 2.6215 | 1.4365 | 2.625 | 2.205721 | 6.655882 | 5.46 | 6.02 | 2.5 | 2.304 | 14.8 | 83 | 0.9 | 85 | 51 | 36 | 5.1
14 |  | 2.363 | 19 | 2 | 2 | 2.564 | 1.404 | 2.57 | 2.198971 | 6.941564 | 5.46 | 6.02 | 2.5 | 2.304 | 14.8 | 83 | 0.9 | 85 | 51 | 36 | 5.1
14 |  | 2.363 | 19 | 2 | 3 | 2.597 | 1.425 | 2.602 | 2.206457 | 6.624753 | 5.46 | 6.02 | 2.5 | 2.304 | 14.8 | 83 | 0.9 | 85 | 51 | 36 | 5.1
14 |  | 2.363 | 19 | 2 | 4 | 2.592 | 1.4195 | 2.596 | 2.203145 | 6.764921 | 5.46 | 6.02 | 2.5 | 2.304 | 14.8 | 83 | 0.9 | 85 | 51 | 36 | 5.1
15 | 15A | 2.368 | 19 | 1 | 0 | 24.048 | 13.241 | 24.22 | 2.190363 | 7.501545 | 5.34 | 5.75 | 3.3 | 2.289 | 15.3 | 78 | 0.9 | 81 | 50 | 35 | 4.7
15 |  | 2.368 | 19 | 1 | 1 | 2.5835 | 1.4195 | 2.587 | 2.212848 | 6.552028 | 5.34 | 5.75 | 3.3 | 2.289 | 15.3 | 78 | 0.9 | 81 | 50 | 35 | 4.7
15 |  | 2.368 | 19 | 1 | 2 | 2.7215 | 1.494 | 2.728 | 2.205429 | 6.865308 | 5.34 | 5.75 | 3.3 | 2.289 | 15.3 | 78 | 0.9 | 81 | 50 | 35 | 4.7
15 |  | 2.368 | 19 | 1 | 3 | 2.623 | 1.4365 | 2.6265 | 2.204202 | 6.917159 | 5.34 | 5.75 | 3.3 | 2.289 | 15.3 | 78 | 0.9 | 81 | 50 | 35 | 4.7
15 |  | 2.368 | 19 | 1 | 4 | 2.6605 | 1.4535 | 2.6645 | 2.196945 | 7.22362 | 5.34 | 5.75 | 3.3 | 2.289 | 15.3 | 78 | 0.9 | 81 | 50 | 35 | 4.7
15 | 15B | 2.368 | 19 | 2 | 0 | 24.02 | 13.236 | 24.219 | 2.187016 | 7.642893 | 5.34 | 5.75 | 3.3 | 2.289 | 15.3 | 78 | 0.9 | 81 | 50 | 35 | 4.7
15 |  | 2.368 | 19 | 2 | 1 | 2.643 | 1.4565 | 2.6475 | 2.219144 | 6.286167 | 5.34 | 5.75 | 3.3 | 2.289 | 15.3 | 78 | 0.9 | 81 | 50 | 35 | 4.7
15 |  | 2.368 | 19 | 2 | 2 | 2.6965 | 1.4825 | 2.7015 | 2.212059 | 6.585344 | 5.34 | 5.75 | 3.3 | 2.289 | 15.3 | 78 | 0.9 | 81 | 50 | 35 | 4.7
15 |  | 2.368 | 19 | 2 | 3 | 2.6635 | 1.472 | 2.675 | 2.214048 | 6.501342 | 5.34 | 5.75 | 3.3 | 2.289 | 15.3 | 78 | 0.9 | 81 | 50 | 35 | 4.7
15 |  | 2.368 | 19 | 2 | 4 | 2.5895 | 1.4185 | 2.592 | 2.206647 | 6.813903 | 5.34 | 5.75 | 3.3 | 2.289 | 15.3 | 78 | 0.9 | 81 | 50 | 35 | 4.7
16 | 16A | 2.387 | 19 | 1 | 0 | 24.442 | 13.5705 | 24.6985 | 2.196441 | 7.983184 | 4.73 | 5.55 | 3.5 | 2.302 | 14.2 | 75 | 1.1 | 88 | 58 | 39 | 5.3
16 |  | 2.387 | 19 | 1 | 1 | 2.6905 | 1.493 | 2.695 | 2.238353 | 6.227367 | 4.73 | 5.55 | 3.5 | 2.302 | 14.2 | 75 | 1.1 | 88 | 58 | 39 | 5.3
16 |  | 2.387 | 19 | 1 | 2 | 2.6165 | 1.4505 | 2.62 | 2.237281 | 6.272271 | 4.73 | 5.55 | 3.5 | 2.302 | 14.2 | 75 | 1.1 | 88 | 58 | 39 | 5.3
16 |  | 2.387 | 19 | 1 | 3 | 2.704 | 1.499 | 2.706 | 2.240265 | 6.147251 | 4.73 | 5.55 | 3.5 | 2.302 | 14.2 | 75 | 1.1 | 88 | 58 | 39 | 5.3
16 |  | 2.387 | 19 | 1 | 4 | 2.6395 | 1.4645 | 2.6435 | 2.238762 | 6.210236 | 4.73 | 5.55 | 3.5 | 2.302 | 14.2 | 75 | 1.1 | 88 | 58 | 39 | 5.3
16 | 16B | 2.387 | 19 | 2 | 0 | 24.004 | 13.323 | 24.2455 | 2.197665 | 7.931907 | 4.73 | 5.55 | 3.5 | 2.302 | 14.2 | 75 | 1.1 | 88 | 58 | 39 | 5.3
16 |  | 2.387 | 19 | 2 | 1 | 2.713 | 1.5035 | 2.7175 | 2.234761 | 6.377833 | 4.73 | 5.55 | 3.5 | 2.302 | 14.2 | 75 | 1.1 | 88 | 58 | 39 | 5.3
16 |  | 2.387 | 19 | 2 | 2 | 2.6095 | 1.452 | 2.6195 | 2.235118 | 6.362892 | 4.73 | 5.55 | 3.5 | 2.302 | 14.2 | 75 | 1.1 | 88 | 58 | 39 | 5.3
16 |  | 2.387 | 19 | 2 | 3 | 2.663 | 1.477 | 2.6655 | 2.240639 | 6.131568 | 4.73 | 5.55 | 3.5 | 2.302 | 14.2 | 75 | 1.1 | 88 | 58 | 39 | 5.3
16 |  | 2.387 | 19 | 2 | 4 | 2.648 | 1.47 | 2.652 | 2.240271 | 6.147016 | 4.73 | 5.55 | 3.5 | 2.302 | 14.2 | 75 | 1.1 | 88 | 58 | 39 | 5.3
17 | 17A | 2.39 | 19 | 1 | 0 | 24.1155 | 13.432 | 24.3355 | 2.211721 | 7.459372 | 4.73 | 5.67 | 3.3 | 2.31 | 14 | 76 | 1.1 | 87 | 56 | 38 | 5.3
17 |  | 2.39 | 19 | 1 | 1 | 2.4728 | 1.3745 | 2.4793 | 2.238233 | 6.350077 | 4.73 | 5.67 | 3.3 | 2.31 | 14 | 76 | 1.1 | 87 | 56 | 38 | 5.3
17 |  | 2.39 | 19 | 1 | 2 | 2.4573 | 1.3635 | 2.4602 | 2.240631 | 6.24975 | 4.73 | 5.67 | 3.3 | 2.31 | 14 | 76 | 1.1 | 87 | 56 | 38 | 5.3
17 |  | 2.39 | 19 | 1 | 3 | 2.4699 | 1.3782 | 2.4785 | 2.244751 | 6.077346 | 4.73 | 5.67 | 3.3 | 2.31 | 14 | 76 | 1.1 | 87 | 56 | 38 | 5.3
17 |  | 2.39 | 19 | 1 | 4 | 2.4425 | 1.3535 | 2.4455 | 2.236722 | 6.413322 | 4.73 | 5.67 | 3.3 | 2.31 | 14 | 76 | 1.1 | 87 | 56 | 38 | 5.3
17 | 17B | 2.39 | 19 | 2 | 0 | 23.998 | 13.372 | 24.272 | 2.201651 | 7.880696 | 4.73 | 5.67 | 3.3 | 2.31 | 14 | 76 | 1.1 | 87 | 56 | 38 | 5.3
17 |  | 2.39 | 19 | 2 | 1 | 2.4752 | 1.3762 | 2.4792 | 2.244062 | 6.106207 | 4.73 | 5.67 | 3.3 | 2.31 | 14 | 76 | 1.1 | 87 | 56 | 38 | 5.3
17 |  | 2.39 | 19 | 2 | 2 | 2.4632 | 1.3718 | 2.4695 | 2.243965 | 6.110266 | 4.73 | 5.67 | 3.3 | 2.31 | 14 | 76 | 1.1 | 87 | 56 | 38 | 5.3
17 |  | 2.39 | 19 | 2 | 3 | 2.4775 | 1.37 | 2.4796 | 2.232787 | 6.577967 | 4.73 | 5.67 | 3.3 | 2.31 | 14 | 76 | 1.1 | 87 | 56 | 38 | 5.3
17 |  | 2.39 | 19 | 2 | 4 | 2.4639 | 1.3702 | 2.4685 | 2.243376 | 6.13489 | 4.73 | 5.67 | 3.3 | 2.31 | 14 | 76 | 1.1 | 87 | 56 | 38 | 5.3
18 | 18A | 2.393 | 19 | 1 | 0 | 24.0715 | 13.452 | 24.339 | 2.211032 | 7.6042 | 4.62 | 5.5 | 3.4 | 2.311 | 13.9 | 75 | 1.1 | 85 | 50 | 34 | 5
18 |  | 2.393 | 19 | 1 | 1 | 2.641 | 1.483 | 2.6665 | 2.231517 | 6.748153 | 4.62 | 5.5 | 3.4 | 2.311 | 13.9 | 75 | 1.1 | 85 | 50 | 34 | 5
18 |  | 2.393 | 19 | 1 | 2 | 2.6765 | 1.5045 | 2.692 | 2.253895 | 5.813007 | 4.62 | 5.5 | 3.4 | 2.311 | 13.9 | 75 | 1.1 | 85 | 50 | 34 | 5
18 |  | 2.393 | 19 | 1 | 3 | 2.684 | 1.503 | 2.7055 | 2.232017 | 6.727262 | 4.62 | 5.5 | 3.4 | 2.311 | 13.9 | 75 | 1.1 | 85 | 50 | 34 | 5
18 |  | 2.393 | 19 | 1 | 4 | 2.5485 | 1.4225 | 2.5575 | 2.245374 | 6.169058 | 4.62 | 5.5 | 3.4 | 2.311 | 13.9 | 75 | 1.1 | 85 | 50 | 34 | 5
18 | 18B | 2.393 | 19 | 2 | 0 | 24.0225 | 13.4325 | 24.312 | 2.208052 | 7.728715 | 4.62 | 5.5 | 3.4 | 2.311 | 13.9 | 75 | 1.1 | 85 | 50 | 34 | 5
18 |  | 2.393 | 19 | 2 | 1 | 2.6265 | 1.46 | 2.633 | 2.23913 | 6.429986 | 4.62 | 5.5 | 3.4 | 2.311 | 13.9 | 75 | 1.1 | 85 | 50 | 34 | 5
18 |  | 2.393 | 19 | 2 | 2 | 2.675 | 1.5035 | 2.695 | 2.245069 | 6.181812 | 4.62 | 5.5 | 3.4 | 2.311 | 13.9 | 75 | 1.1 | 85 | 50 | 34 | 5
18 |  | 2.393 | 19 | 2 | 3 | 2.6485 | 1.488 | 2.6575 | 2.264643 | 5.363852 | 4.62 | 5.5 | 3.4 | 2.311 | 13.9 | 75 | 1.1 | 85 | 50 | 34 | 5
18 |  | 2.393 | 19 | 2 | 4 | 2.7095 | 1.5105 | 2.7225 | 2.235561 | 6.579145 | 4.62 | 5.5 | 3.4 | 2.311 | 13.9 | 75 | 1.1 | 85 | 50 | 34 | 5
19 | 19A | 2.416 | 19 | 1 | 0 | 24.0445 | 13.505 | 24.2965 | 2.228096 | 7.777476 | 4.33 | 5.39 | 3.2 | 2.339 | 13.1 | 76 | 1.3 | 83 | 53 | 37 | 5.8
19 |  | 2.416 | 19 | 1 | 1 | 2.744 | 1.545 | 2.756 | 2.265896 | 6.212916 | 4.33 | 5.39 | 3.2 | 2.339 | 13.1 | 76 | 1.3 | 83 | 53 | 37 | 5.8
19 |  | 2.416 | 19 | 1 | 2 | 2.642 | 1.4865 | 2.6515 | 2.267811 | 6.133644 | 4.33 | 5.39 | 3.2 | 2.339 | 13.1 | 76 | 1.3 | 83 | 53 | 37 | 5.8
19 |  | 2.416 | 19 | 1 | 3 | 2.6375 | 1.484 | 2.647 | 2.267842 | 6.132376 | 4.33 | 5.39 | 3.2 | 2.339 | 13.1 | 76 | 1.3 | 83 | 53 | 37 | 5.8
19 |  | 2.416 | 19 | 1 | 4 | 2.673 | 1.503 | 2.6825 | 2.266214 | 6.199731 | 4.33 | 5.39 | 3.2 | 2.339 | 13.1 | 76 | 1.3 | 83 | 53 | 37 | 5.8
19 | 19B | 2.416 | 19 | 2 | 0 | 24.0475 | 13.517 | 24.3175 | 2.226517 | 7.842827 | 4.33 | 5.39 | 3.2 | 2.339 | 13.1 | 76 | 1.3 | 83 | 53 | 37 | 5.8
19 |  | 2.416 | 19 | 2 | 1 | 2.7815 | 1.5725 | 2.7995 | 2.266911 | 6.170895 | 4.33 | 5.39 | 3.2 | 2.339 | 13.1 | 76 | 1.3 | 83 | 53 | 37 | 5.8
19 |  | 2.416 | 19 | 2 | 2 | 2.6525 | 1.493 | 2.669 | 2.255527 | 6.642086 | 4.33 | 5.39 | 3.2 | 2.339 | 13.1 | 76 | 1.3 | 83 | 53 | 37 | 5.8
19 |  | 2.416 | 19 | 2 | 3 | 2.7025 | 1.5225 | 2.7185 | 2.259615 | 6.472873 | 4.33 | 5.39 | 3.2 | 2.339 | 13.1 | 76 | 1.3 | 83 | 53 | 37 | 5.8
19 |  | 2.416 | 19 | 2 | 4 | 2.61 | 1.4615 | 2.619 | 2.25486 | 6.669718 | 4.33 | 5.39 | 3.2 | 2.339 | 13.1 | 76 | 1.3 | 83 | 53 | 37 | 5.8
20 | 20A | 2.37 | 19 | 1 | 0 | 24.1155 | 13.366 | 24.4215 | 2.181312 | 7.961499 | 5.09 | 5.83 | 3.8 | 2.28 | 15.1 | 75 | 1 | 84 | 52 | 33 | 5.1
20 |  | 2.37 | 19 | 1 | 1 | 2.592 | 1.427 | 2.6005 | 2.208777 | 6.802651 | 5.09 | 5.83 | 3.8 | 2.28 | 15.1 | 75 | 1 | 84 | 52 | 33 | 5.1
20 |  | 2.37 | 19 | 1 | 2 | 2.546 | 1.394 | 2.553 | 2.196721 | 7.311337 | 5.09 | 5.83 | 3.8 | 2.28 | 15.1 | 75 | 1 | 84 | 52 | 33 | 5.1
20 |  | 2.37 | 19 | 1 | 3 | 2.598 | 1.426 | 2.6085 | 2.19704 | 7.297883 | 5.09 | 5.83 | 3.8 | 2.28 | 15.1 | 75 | 1 | 84 | 52 | 33 | 5.1
20 |  | 2.37 | 19 | 1 | 4 | 2.588 | 1.419 | 2.597 | 2.196944 | 7.301942 | 5.09 | 5.83 | 3.8 | 2.28 | 15.1 | 75 | 1 | 84 | 52 | 33 | 5.1
20 | 20B | 2.37 | 19 | 2 | 0 | 24.082 | 13.392 | 24.4255 | 2.182626 | 7.906091 | 5.09 | 5.83 | 3.8 | 2.28 | 15.1 | 75 | 1 | 84 | 52 | 33 | 5.1
20 |  | 2.37 | 19 | 2 | 1 | 2.5515 | 1.4015 | 2.5595 | 2.203368 | 7.030891 | 5.09 | 5.83 | 3.8 | 2.28 | 15.1 | 75 | 1 | 84 | 52 | 33 | 5.1
20 |  | 2.37 | 19 | 2 | 2 | 2.6515 | 1.4545 | 2.66 | 2.199502 | 7.193997 | 5.09 | 5.83 | 3.8 | 2.28 | 15.1 | 75 | 1 | 84 | 52 | 33 | 5.1
20 |  | 2.37 | 19 | 2 | 3 | 2.594 | 1.427 | 2.6015 | 2.208599 | 6.810152 | 5.09 | 5.83 | 3.8 | 2.28 | 15.1 | 75 | 1 | 84 | 52 | 33 | 5.1
20 |  | 2.37 | 19 | 2 | 4 | 2.59 | 1.4265 | 2.6 | 2.207073 | 6.874563 | 5.09 | 5.83 | 3.8 | 2.28 | 15.1 | 75 | 1 | 84 | 52 | 33 | 5.1
21 | 21A | 2.406 | 19 | 1 | 0 | 24.095 | 13.4465 | 24.317 | 2.216549 | 7.874091 | 4.71 | 5.55 | 3.4 | 2.324 | 14.1 | 76 | 1.1 | 85 | 52 | 35 | 5.3
21 |  | 2.406 | 19 | 1 | 1 | 2.7565 | 1.535 | 2.762 | 2.246536 | 6.627753 | 4.71 | 5.55 | 3.4 | 2.324 | 14.1 | 76 | 1.1 | 85 | 52 | 35 | 5.3
21 |  | 2.406 | 19 | 1 | 2 | 2.666 | 1.487 | 2.668 | 2.257409 | 6.175853 | 4.71 | 5.55 | 3.4 | 2.324 | 14.1 | 76 | 1.1 | 85 | 52 | 35 | 5.3
21 |  | 2.406 | 19 | 1 | 3 | 2.7665 | 1.543 | 2.77 | 2.254686 | 6.289018 | 4.71 | 5.55 | 3.4 | 2.324 | 14.1 | 76 | 1.1 | 85 | 52 | 35 | 5.3
21 |  | 2.406 | 19 | 1 | 4 | 2.613 | 1.4525 | 2.618 | 2.241956 | 6.818111 | 4.71 | 5.55 | 3.4 | 2.324 | 14.1 | 76 | 1.1 | 85 | 52 | 35 | 5.3
21 | 21B | 2.406 | 19 | 2 | 0 | 24.027 | 13.476 | 24.282 | 2.223487 | 7.585746 | 4.71 | 5.55 | 3.4 | 2.324 | 14.1 | 76 | 1.1 | 85 | 52 | 35 | 5.3
21 |  | 2.406 | 19 | 2 | 1 | 2.7425 | 1.5335 | 2.746 | 2.261856 | 5.991036 | 4.71 | 5.55 | 3.4 | 2.324 | 14.1 | 76 | 1.1 | 85 | 52 | 35 | 5.3
21 |  | 2.406 | 19 | 2 | 2 | 2.6465 | 1.4735 | 2.6515 | 2.246604 | 6.62492 | 4.71 | 5.55 | 3.4 | 2.324 | 14.1 | 76 | 1.1 | 85 | 52 | 35 | 5.3
21 |  | 2.406 | 19 | 2 | 3 | 2.752 | 1.538 | 2.7595 | 2.252968 | 6.360446 | 4.71 | 5.55 | 3.4 | 2.324 | 14.1 | 76 | 1.1 | 85 | 52 | 35 | 5.3
21 |  | 2.406 | 19 | 2 | 4 | 2.624 | 1.4645 | 2.6275 | 2.256234 | 6.224693 | 4.71 | 5.55 | 3.4 | 2.324 | 14.1 | 76 | 1.1 | 85 | 52 | 35 | 5.3
22 | 22A | 2.39 | 19 | 1 | 0 | 24.0835 | 13.4135 | 24.312 | 2.2098 | 7.539769 | 4.78 | 5.76 | 3 | 2.318 | 13.8 | 78 | 1.2 | 86 | 55 | 38 | 5.7
22 |  | 2.39 | 19 | 1 | 1 | 2.6755 | 1.495 | 2.6895 | 2.239849 | 6.282456 | 4.78 | 5.76 | 3 | 2.318 | 13.8 | 78 | 1.2 | 86 | 55 | 38 | 5.7
22 |  | 2.39 | 19 | 1 | 2 | 2.702 | 1.507 | 2.712 | 2.242324 | 6.178927 | 4.78 | 5.76 | 3 | 2.318 | 13.8 | 78 | 1.2 | 86 | 55 | 38 | 5.7
22 |  | 2.39 | 19 | 1 | 3 | 2.5525 | 1.419 | 2.56 | 2.237073 | 6.39863 | 4.78 | 5.76 | 3 | 2.318 | 13.8 | 78 | 1.2 | 86 | 55 | 38 | 5.7
22 |  | 2.39 | 19 | 1 | 4 | 2.6695 | 1.494 | 2.6895 | 2.232957 | 6.57084 | 4.78 | 5.76 | 3 | 2.318 | 13.8 | 78 | 1.2 | 86 | 55 | 38 | 5.7
22 | 22B | 2.39 | 19 | 2 | 0 | 24.032 | 13.3365 | 24.2505 | 2.201942 | 7.868516 | 4.78 | 5.76 | 3 | 2.318 | 13.8 | 78 | 1.2 | 86 | 55 | 38 | 5.7
22 |  | 2.39 | 19 | 2 | 1 | 2.692 | 1.482 | 2.7065 | 2.198448 | 8.014714 | 4.78 | 5.76 | 3 | 2.318 | 13.8 | 78 | 1.2 | 86 | 55 | 38 | 5.7
22 |  | 2.39 | 19 | 2 | 2 | 2.7065 | 1.502 | 2.7215 | 2.219352 | 7.140076 | 4.78 | 5.76 | 3 | 2.318 | 13.8 | 78 | 1.2 | 86 | 55 | 38 | 5.7
22 |  | 2.39 | 19 | 2 | 3 | 2.62 | 1.4575 | 2.6345 | 2.225998 | 6.861996 | 4.78 | 5.76 | 3 | 2.318 | 13.8 | 78 | 1.2 | 86 | 55 | 38 | 5.7
22 |  | 2.39 | 19 | 2 | 4 | 2.6305 | 1.466 | 2.65 | 2.221706 | 7.041587 | 4.78 | 5.76 | 3 | 2.318 | 13.8 | 78 | 1.2 | 86 | 55 | 38 | 5.7
23 | 23A | 2.41 | 19 | 1 | 0 | 23.9055 | 13.401 | 24.184 | 2.216962 | 8.00988 | 4.45 | 5.47 | 3.3 | 2.329 | 13.5 | 75 | 1.2 | 85 | 53 | 36 | 5.4
23 |  | 2.41 | 19 | 1 | 1 | 2.676 | 1.486 | 2.6825 | 2.236523 | 7.198208 | 4.45 | 5.47 | 3.3 | 2.329 | 13.5 | 75 | 1.2 | 85 | 53 | 36 | 5.4
23 |  | 2.41 | 19 | 1 | 2 | 2.653 | 1.4765 | 2.659 | 2.243552 | 6.906564 | 4.45 | 5.47 | 3.3 | 2.329 | 13.5 | 75 | 1.2 | 85 | 53 | 36 | 5.4
23 |  | 2.41 | 19 | 1 | 3 | 2.7052 | 1.5145 | 2.716 | 2.251519 | 6.575978 | 4.45 | 5.47 | 3.3 | 2.329 | 13.5 | 75 | 1.2 | 85 | 53 | 36 | 5.4
23 |  | 2.41 | 19 | 1 | 4 | 2.674 | 1.49 | 2.681 | 2.245172 | 6.839331 | 4.45 | 5.47 | 3.3 | 2.329 | 13.5 | 75 | 1.2 | 85 | 53 | 36 | 5.4
23 | 23B | 2.41 | 19 | 2 | 0 | 23.9195 | 13.4405 | 24.208 | 2.221453 | 7.823508 | 4.45 | 5.47 | 3.3 | 2.329 | 13.5 | 75 | 1.2 | 85 | 53 | 36 | 5.4
23 |  | 2.41 | 19 | 2 | 1 | 2.6905 | 1.502 | 2.6945 | 2.256184 | 6.382386 | 4.45 | 5.47 | 3.3 | 2.329 | 13.5 | 75 | 1.2 | 85 | 53 | 36 | 5.4
23 |  | 2.41 | 19 | 2 | 2 | 2.655 | 1.481 | 2.6595 | 2.252864 | 6.520174 | 4.45 | 5.47 | 3.3 | 2.329 | 13.5 | 75 | 1.2 | 85 | 53 | 36 | 5.4
23 |  | 2.41 | 19 | 2 | 3 | 2.67 | 1.4955 | 2.6735 | 2.266553 | 5.952138 | 4.45 | 5.47 | 3.3 | 2.329 | 13.5 | 75 | 1.2 | 85 | 53 | 36 | 5.4
23 |  | 2.41 | 19 | 2 | 4 | 2.7635 | 1.5425 | 2.7695 | 2.252241 | 6.546007 | 4.45 | 5.47 | 3.3 | 2.329 | 13.5 | 75 | 1.2 | 85 | 53 | 36 | 5.4
24 | 24A | 2.406 | 19 | 1 | 0 | 24.1155 | 13.566 | 24.4215 | 2.221501 | 7.668303 | 4.47 | 5.36 | 3.6 | 2.318 | 13.8 | 74 | 1.2 | 84 | 52 | 35 | 5.2
24 |  | 2.406 | 19 | 1 | 1 | 2.616 | 1.4645 | 2.6375 | 2.230179 | 7.307605 | 4.47 | 5.36 | 3.6 | 2.318 | 13.8 | 74 | 1.2 | 84 | 52 | 35 | 5.2
24 |  | 2.406 | 19 | 1 | 2 | 2.546 | 1.417 | 2.5575 | 2.232354 | 7.217197 | 4.47 | 5.36 | 3.6 | 2.318 | 13.8 | 74 | 1.2 | 84 | 52 | 35 | 5.2
24 |  | 2.406 | 19 | 1 | 3 | 2.6885 | 1.504 | 2.706 | 2.236689 | 7.037039 | 4.47 | 5.36 | 3.6 | 2.318 | 13.8 | 74 | 1.2 | 84 | 52 | 35 | 5.2
24 |  | 2.406 | 19 | 1 | 4 | 2.6225 | 1.4545 | 2.634 | 2.2234 | 7.589371 | 4.47 | 5.36 | 3.6 | 2.318 | 13.8 | 74 | 1.2 | 84 | 52 | 35 | 5.2
24 | 24B | 2.406 | 19 | 2 | 0 | 24.082 | 13.592 | 24.4255 | 2.22292 | 7.609325 | 4.47 | 5.36 | 3.6 | 2.318 | 13.8 | 74 | 1.2 | 84 | 52 | 35 | 5.2
24 |  | 2.406 | 19 | 2 | 1 | 2.641 | 1.4715 | 2.66 | 2.222129 | 7.642197 | 4.47 | 5.36 | 3.6 | 2.318 | 13.8 | 74 | 1.2 | 84 | 52 | 35 | 5.2
24 |  | 2.406 | 19 | 2 | 2 | 2.648 | 1.4775 | 2.662 | 2.235542 | 7.084687 | 4.47 | 5.36 | 3.6 | 2.318 | 13.8 | 74 | 1.2 | 84 | 52 | 35 | 5.2
24 |  | 2.406 | 19 | 2 | 3 | 2.5495 | 1.4145 | 2.563 | 2.219852 | 7.736825 | 4.47 | 5.36 | 3.6 | 2.318 | 13.8 | 74 | 1.2 | 84 | 52 | 35 | 5.2
24 |  | 2.406 | 19 | 2 | 4 | 2.5785 | 1.433 | 2.596 | 2.217111 | 7.850751 | 4.47 | 5.36 | 3.6 | 2.318 | 13.8 | 74 | 1.2 | 84 | 52 | 35 | 5.2

## Objetivo 2
PRUEBA DE Gbs Y %Vacíos | [10 empty] | PRUEBA DE FATIGA | [8 empty] | PROPIEDADES VOLUMÉTRICAS MAC
Mezcla N° | Bloque N° | Gmm | TMN (mm) | N° Prisma | N° Viga | Pseco (kg) | Psum (kg) | Psss (kg) | Gmb | %Vacíos (7±1) | Deformación unitaria | N° Viga (fatiga) | Fecha ensayo | Initial Tensile stress (kPa) | Rigidez inicial (MPa) | Energía disipada (kJ/m3) | Force Amplitude (N) | Rigidez final (Mpa) | Número de ciclos | Asfalto efectivo (%) | Asfalto sobre MAC (%) | % vacíos | Gbs | VMA (%) | VFA (%) | Polvo-Asfalto | % pasando 1/2" | % pasando #4 | % pasando #8 | % pasando #200
1 | 1A | 2.382 | 12.5 | 1 | 0 | 24.162 | 13.37 | 24.5345 | 2.164181 | 9.14437 | 0 | [8 empty] | 4.89 | 5.6 | 4.7 | 2.271 | 15.5 | 70 | 1.2 | 90 | 56 | 39 | 6
1 |  | 2.382 | 12.5 | 1 | 1 | 2.668 | 1.4635 | 2.689 | 2.177071 | 8.60325 | 600 | 1 | 2024-05-22 | 2647 | 4397 | 1.531 | 1335.7 | 1319 | 70000 | 4.89 | 5.6 | 4.7 | 2.271 | 15.5 | 70 | 1.2 | 90 | 56 | 39 | 6
1 |  | 2.382 | 12.5 | 1 | 2 | 2.7705 | 1.5435 | 2.805 | 2.196195 | 7.800378 | 600 | 2 | 2024-05-22 | 2935 | 4887 | 1.567 | 1500.9 | 1464 | 23620 | 4.89 | 5.6 | 4.7 | 2.271 | 15.5 | 70 | 1.2 | 90 | 56 | 39 | 6
1 |  | 2.382 | 12.5 | 1 | 3 | 2.695 | 1.4745 | 2.719 | 2.165528 | 9.087812 | 600 | 3 | 2024-05-22 | 2963 | 4926 | 1.494 | 1478.8 | 1477 | 97500 | 4.89 | 5.6 | 4.7 | 2.271 | 15.5 | 70 | 1.2 | 90 | 56 | 39 | 6
1 |  | 2.382 | 12.5 | 1 | 4 | 2.715 | 1.505 | 2.7495 | 2.181599 | 8.413139 | 600 | 4 | 2024-05-22 | 3110 | 5178 | 1.553 | 1552.7 | 1552 | 158670 | 4.89 | 5.6 | 4.7 | 2.271 | 15.5 | 70 | 1.2 | 90 | 56 | 39 | 6
1 | 1B | 2.382 | 12.5 | 2 | 0 | 24.103 | 13.3515 | 24.519 | 2.158317 | 9.390573 | 0 | [8 empty] | 4.89 | 5.6 | 4.7 | 2.271 | 15.5 | 70 | 1.2 | 90 | 56 | 39 | 6
1 |  | 2.382 | 12.5 | 2 | 1 | 2.597 | 1.422 | 2.6155 | 2.175953 | 8.650165 | 400 | 1 | 2024-05-23 | 2222 | 5581 | 0.67 | 1067.6 | 1832 | 850000 | 4.89 | 5.6 | 4.7 | 2.271 | 15.5 | 70 | 1.2 | 90 | 56 | 39 | 6
1 |  | 2.382 | 12.5 | 2 | 2 | 2.5665 | 1.4245 | 2.6 | 2.183326 | 8.340628 | 400 | 2 | 2024-05-24 | 2251 | 5623 | 0.613 | 1079.6 | 1686 | 216666.7 | 4.89 | 5.6 | 4.7 | 2.271 | 15.5 | 70 | 1.2 | 90 | 56 | 39 | 6
1 |  | 2.382 | 12.5 | 2 | 3 | 2.587 | 1.417 | 2.609 | 2.170302 | 8.887405 | 400 | 3 | 2024-05-25 | 2028 | 5067 | 0.59 | 998.5 | 1519 | 725000 | 4.89 | 5.6 | 4.7 | 2.271 | 15.5 | 70 | 1.2 | 90 | 56 | 39 | 6
1 |  | 2.382 | 12.5 | 2 | 4 | 2.635 | 1.468 | 2.6795 | 2.17499 | 8.690609 | 400 | 4 | 2024-05-26 | 2418 | 6042 | 0.648 | 1178 | 1808 | 550000 | 4.89 | 5.6 | 4.7 | 2.271 | 15.5 | 70 | 1.2 | 90 | 56 | 39 | 6
2 | 2A | 2.397 | 19 | 1 | 0 | 22.401 | 12.295 | 22.8895 | 2.114399 | 11.78978 | 0 | [8 empty] | 4.64 | 5.6 | 4.9 | 2.28 | 15.2 | 68 | 1.1 | 87 | 53 | 37 | 5
2 |  | 2.397 | 19 | 1 | 1 | 2.6175 | 1.45 | 2.672 | 2.14198 | 10.63912 | 600 | 1 | 2024-05-17 | 2325 | 3863 | 1.346 | 1172.1 | 1150 | 85000 | 4.64 | 5.6 | 4.9 | 2.28 | 15.2 | 68 | 1.1 | 87 | 53 | 37 | 5
2 |  | 2.397 | 19 | 1 | 2 | 2.578 | 1.42 | 2.646 | 2.102773 | 12.27479 | 600 | 2 | 2024-05-17 | 2202 | 3664 | 1.157 | 1112.5 | 1099 | 60260 | 4.64 | 5.6 | 4.9 | 2.28 | 15.2 | 68 | 1.1 | 87 | 53 | 37 | 5
2 |  | 2.397 | 19 | 1 | 3 | 2.539 | 1.3795 | 2.582 | 2.111435 | 11.91345 | 600 | 3 | 2024-05-17 | 1813 | 3020 | 0.815 | 913.5 | 906 | 4625 | 4.64 | 5.6 | 4.9 | 2.28 | 15.2 | 68 | 1.1 | 87 | 53 | 37 | 5
2 |  | 2.397 | 19 | 1 | 4 | 2.527 | 1.363 | 2.566 | 2.100582 | 12.36621 | 600 | 4 | 2024-05-17 | 1888 | 3146 | 0.911 | 945.5 | 933 | 14100 | 4.64 | 5.6 | 4.9 | 2.28 | 15.2 | 68 | 1.1 | 87 | 53 | 37 | 5
2 | 2B | 2.397 | 19 | 2 | 0 | 24.1215 | 13.327 | 24.408 | 2.176834 | 9.185055 | 0 | [8 empty] | 4.64 | 5.6 | 4.9 | 2.28 | 15.2 | 68 | 1.1 | 87 | 53 | 37 | 5
2 |  | 2.397 | 19 | 2 | 1 | 2.674 | 1.497 | 2.7055 | 2.21266 | 7.690433 | 400 | 1 | 2024-05-20 | 1028 | 2564 | 0.344 | 520.3 | 767 | 41810 | 4.64 | 5.6 | 4.9 | 2.28 | 15.2 | 68 | 1.1 | 87 | 53 | 37 | 5
2 |  | 2.397 | 19 | 2 | 2 | 2.6415 | 1.4655 | 2.655 | 2.220681 | 7.355822 | 400 | 2 | 2024-05-20 | 650 | 1629 | 0.297 | 334.1 | 489 | 267780 | 4.64 | 5.6 | 4.9 | 2.28 | 15.2 | 68 | 1.1 | 87 | 53 | 37 | 5
2 |  | 2.397 | 19 | 2 | 3 | 2.6565 | 1.484 | 2.678 | 2.224874 | 7.180877 | 400 | 3 | 2024-05-21 | 1585 | 3963 | 0.325 | 780.9 | 1189 | 47550 | 4.64 | 5.6 | 4.9 | 2.28 | 15.2 | 68 | 1.1 | 87 | 53 | 37 | 5
2 |  | 2.397 | 19 | 2 | 4 | 2.6145 | 1.4535 | 2.6305 | 2.221325 | 7.328936 | 400 | 4 | 2024-05-21 | 1630 | 4085 | 0.32 | 835.6 | 1225 | 25060 | 4.64 | 5.6 | 4.9 | 2.28 | 15.2 | 68 | 1.1 | 87 | 53 | 37 | 5
3 | 3A | 2.378 | 12.5 | 1 | 0 | 24.1035 | 13.2965 | 24.3095 | 2.188641 | 7.962965 | 0 | [8 empty] | 4.99 | 5.6 | 4.4 | 2.273 | 15.5 | 72 | 1.1 | 92 | 55 | 38 | 5.6
3 |  | 2.378 | 12.5 | 1 | 1 | 2.6405 | 1.4525 | 2.652 | 2.201334 | 7.429189 | 600 | 1 | 2024-06-04 | 2815 | 4696 | 1.778 | 1387.3 | 1408 | 26250 | 4.99 | 5.6 | 4.4 | 2.273 | 15.5 | 72 | 1.1 | 92 | 55 | 38 | 5.6
3 |  | 2.378 | 12.5 | 1 | 2 | 2.7295 | 1.512 | 2.7535 | 2.19855 | 7.546251 | 600 | 2 | 2024-06-04 | 2932 | 4874 | 1.849 | 1458.3 | 2449 | 41460 | 4.99 | 5.6 | 4.4 | 2.273 | 15.5 | 72 | 1.1 | 92 | 55 | 38 | 5.6
3 |  | 2.378 | 12.5 | 1 | 3 | 2.739 | 1.509 | 2.755 | 2.198234 | 7.559531 | 600 | 3 | 2024-06-04 | 3016 | 5041 | 1.839 | 1531.3 | 2362 | 43000 | 4.99 | 5.6 | 4.4 | 2.273 | 15.5 | 72 | 1.1 | 92 | 55 | 38 | 5.6
3 |  | 2.378 | 12.5 | 1 | 4 | 2.7615 | 1.54 | 2.7915 | 2.206552 | 7.20975 | 400 | 4 | 2024-06-04 | 2217 | 5522 | 0.78 | 1141.2 | 2874 | 655030 | 4.99 | 5.6 | 4.4 | 2.273 | 15.5 | 72 | 1.1 | 92 | 55 | 38 | 5.6
3 | 3B | 2.378 | 12.5 | 2 | 0 | 24.1765 | 13.2905 | 24.3075 | 2.194472 | 7.717738 | 0 | [8 empty] | 4.99 | 5.6 | 4.4 | 2.273 | 15.5 | 72 | 1.1 | 92 | 55 | 38 | 5.6
3 |  | 2.378 | 12.5 | 2 | 1 | 2.7305 | 1.5125 | 2.7535 | 2.200242 | 7.475116 | 400 | 1 | 2024-06-05 | 2350 | 5867 | 0.717 | 1182.6 | 3830 | 321630 | 4.99 | 5.6 | 4.4 | 2.273 | 15.5 | 72 | 1.1 | 92 | 55 | 38 | 5.6
3 |  | 2.378 | 12.5 | 2 | 2 | 2.735 | 1.4975 | 2.745 | 2.192385 | 7.805519 | 400 | 2 | 2024-06-06 | 2095 | 5248 | 0.795 | 1072 | 3649 | 302110 | 4.99 | 5.6 | 4.4 | 2.273 | 15.5 | 72 | 1.1 | 92 | 55 | 38 | 5.6
3 |  | 2.378 | 12.5 | 2 | 3 | 2.7215 | 1.5115 | 2.745 | 2.206323 | 7.219366 | [9 empty] | 4.99 | 5.6 | 4.4 | 2.273 | 15.5 | 72 | 1.1 | 92 | 55 | 38 | 5.6
3 |  | 2.378 | 12.5 | 2 | 4 | 2.758 | 1.5205 | 2.7745 | 2.199362 | 7.512109 | [9 empty] | 4.99 | 5.6 | 4.4 | 2.273 | 15.5 | 72 | 1.1 | 92 | 55 | 38 | 5.6
4 | 4A | 2.383 | 19 | 1 | 0 | 24.2175 | 13.4785 | 24.469 | 2.203494 | 7.532777 | 0 | [8 empty] | 4.94 | 5.68 | 3.9 | 2.291 | 14.9 | 74 | 1 | 83 | 47 | 34 | 5
4 |  | 2.383 | 19 | 1 | 1 | 2.7865 | 1.555 | 2.799 | 2.239952 | 6.002863 | 600 | 1 | 2024-05-29 | 2764 | 4613 | 1.973 | 1414 | 2639 | 77850 | 4.94 | 5.68 | 3.9 | 2.291 | 14.9 | 74 | 1 | 83 | 47 | 34 | 5
4 |  | 2.383 | 19 | 1 | 2 | 2.8415 | 1.577 | 2.8525 | 2.227754 | 6.514737 | 600 | 2 | 2024-05-29 | 3327 | 5525 | 2.059 | 1713.2 | 1861 | 107500 | 4.94 | 5.68 | 3.9 | 2.291 | 14.9 | 74 | 1 | 83 | 47 | 34 | 5
4 |  | 2.383 | 19 | 1 | 3 | 2.743 | 1.5305 | 2.758 | 2.234623 | 6.22647 | 600 | 3 | 2024-05-29 | 3255 | 5416 | 2.046 | 1633.8 | 3046 | 45450 | 4.94 | 5.68 | 3.9 | 2.291 | 14.9 | 74 | 1 | 83 | 47 | 34 | 5
4 |  | 2.383 | 19 | 1 | 4 | 2.668 | 1.491 | 2.684 | 2.236379 | 6.152796 | 400 | 4 | 2024-05-29 | 2229 | 5579 | 0.839 | 1088.3 | 3254 | 537410 | 4.94 | 5.68 | 3.9 | 2.291 | 14.9 | 74 | 1 | 83 | 47 | 34 | 5
4 | 4B | 2.383 | 19 | 2 | 0 | 24.1585 | 13.44 | 24.415 | 2.20123 | 7.627777 | 0 | [8 empty] | 4.94 | 5.68 | 3.9 | 2.291 | 14.9 | 74 | 1 | 83 | 47 | 34 | 5
4 |  | 2.383 | 19 | 2 | 1 | 2.8215 | 1.573 | 2.833 | 2.239286 | 6.030814 | 400 | 1 | 2024-05-30 | 2446 | 6116 | 0.824 | 1258.6 | 3723 | 308220 | 4.94 | 5.68 | 3.9 | 2.291 | 14.9 | 74 | 1 | 83 | 47 | 34 | 5
4 |  | 2.383 | 19 | 2 | 2 | 2.696 | 1.4985 | 2.7195 | 2.208026 | 7.342585 | 400 | 2 | 2024-05-30 | 2504 | 6267 | 0.791 | 1232.9 | 3742 | 451820 | 4.94 | 5.68 | 3.9 | 2.291 | 14.9 | 74 | 1 | 83 | 47 | 34 | 5
4 |  | 2.383 | 19 | 2 | 3 | 2.7685 | 1.5415 | 2.786 | 2.224588 | 6.647579 | [9 empty] | 4.94 | 5.68 | 3.9 | 2.291 | 14.9 | 74 | 1 | 83 | 47 | 34 | 5
4 |  | 2.383 | 19 | 2 | 4 | 2.778 | 1.549 | 2.799 | 2.2224 | 6.739404 | [9 empty] | 4.94 | 5.68 | 3.9 | 2.291 | 14.9 | 74 | 1 | 83 | 47 | 34 | 5
5 | 5A | 2.394 | 12.5 | 1 | 0 | 24.489 | 13.62 | 24.6534 | 2.219533 | 7.28766 | 0 | [8 empty] | 4.89 | 6 | 3.9 | 2.3 | 14.9 | 74 | 1.2 | 94 | 53 | 38 | 5.8
5 |  | 2.394 | 12.5 | 1 | 1 | 2.7705 | 1.5425 | 2.7935 | 2.214628 | 7.492552 | 600 | 1 | 2024-06-09 | 2607 | 4348 | 1.884 | 1356.2 | 2846 | 33550 | 4.89 | 6 | 3.9 | 2.3 | 14.9 | 74 | 1.2 | 94 | 53 | 38 | 5.8
5 |  | 2.394 | 12.5 | 1 | 2 | 2.6945 | 1.496 | 2.7095 | 2.220437 | 7.249927 | 600 | 2 | 2024-06-09 | 3207 | 5334 | 2.006 | 1544.2 | 3033 | 32230 | 4.89 | 6 | 3.9 | 2.3 | 14.9 | 74 | 1.2 | 94 | 53 | 38 | 5.8
5 |  | 2.394 | 12.5 | 1 | 3 | 2.7825 | 1.554 | 2.809 | 2.217131 | 7.387992 | 600 | 3 | 2024-06-09 | 2818 | 4697 | 1.874 | 1441.3 | 1407 | 5500 | 4.89 | 6 | 3.9 | 2.3 | 14.9 | 74 | 1.2 | 94 | 53 | 38 | 5.8
5 |  | 2.394 | 12.5 | 1 | 4 | 2.6975 | 1.5085 | 2.724 | 2.219251 | 7.299443 | 600 | 4 | 2024-06-09 | 3126 | 5203 | 1.915 | 1481.3 | 1561 | 46250 | 4.89 | 6 | 3.9 | 2.3 | 14.9 | 74 | 1.2 | 94 | 53 | 38 | 5.8
5 | 5B | 2.394 | 12.5 | 2 | 0 | 24.1282 | 13.532 | 24.425 | 2.215019 | 7.47624 | 0 | [8 empty] | 4.89 | 6 | 3.9 | 2.3 | 14.9 | 74 | 1.2 | 94 | 53 | 38 | 5.8
5 |  | 2.394 | 12.5 | 2 | 1 | 2.8455 | 1.5875 | 2.8655 | 2.226526 | 6.99558 | 400 | 1 | 2024-06-09 | 2291 | 5719 | 0.839 | 1168.4 | 3163 | 694350 | 4.89 | 6 | 3.9 | 2.3 | 14.9 | 74 | 1.2 | 94 | 53 | 38 | 5.8
5 |  | 2.394 | 12.5 | 2 | 2 | 2.8285 | 1.5765 | 2.853 | 2.215825 | 7.442585 | 400 | 2 | 2024-06-10 | 2383 | 5958 | 0.844 | 1204.5 | 1780 | 675000 | 4.89 | 6 | 3.9 | 2.3 | 14.9 | 74 | 1.2 | 94 | 53 | 38 | 5.8
5 |  | 2.394 | 12.5 | 2 | 3 | 2.848 | 1.594 | 2.87 | 2.231975 | 6.767965 | 400 | 3 | 2024-06-11 | 2540 | 6314 | 0.925 | 1275.4 | 2769 | 185000 | 4.89 | 6 | 3.9 | 2.3 | 14.9 | 74 | 1.2 | 94 | 53 | 38 | 5.8
5 |  | 2.394 | 12.5 | 2 | 4 | 2.8 | 1.5615 | 2.82 | 2.224871 | 7.064709 | 400 | 4 | 2024-06-11 | 2469 | 6173 | 0.877 | 1200.6 | 1851 | 450000 | 4.89 | 6 | 3.9 | 2.3 | 14.9 | 74 | 1.2 | 94 | 53 | 38 | 5.8
6 | 6A | 2.39 | 19 | 1 | 0 | 24.476 | 13.62 | 24.7075 | 2.207531 | 7.634686 | 0 | [8 empty] | 4.94 | 5.96 | 3.5 | 2.307 | 14.6 | 76 | 1.1 | 87 | 47 | 33 | 5.4
6 |  | 2.39 | 19 | 1 | 1 | 2.7555 | 1.5385 | 2.7685 | 2.240244 | 6.265946 | 600 | 1 | 2024-06-12 | 0 | 0 | 0 | 66.6 | 0 | 36790 | 4.94 | 5.96 | 3.5 | 2.307 | 14.6 | 76 | 1.1 | 87 | 47 | 33 | 5.4
6 |  | 2.39 | 19 | 1 | 2 | 2.7845 | 1.5515 | 2.796 | 2.237445 | 6.383065 | 600 | 2 | 2024-06-12 | 3160 | 5272 | 1.847 | 1719.5 | 3127 | 38550 | 4.94 | 5.96 | 3.5 | 2.307 | 14.6 | 76 | 1.1 | 87 | 47 | 33 | 5.4
6 |  | 2.39 | 19 | 1 | 3 | 2.784 | 1.554 | 2.7985 | 2.237043 | 6.399875 | 600 | 3 | 2024-06-12 | 3447 | 5750 | 2.1 | 1757.4 | 3277 | 32500 | 4.94 | 5.96 | 3.5 | 2.307 | 14.6 | 76 | 1.1 | 87 | 47 | 33 | 5.4
6 |  | 2.39 | 19 | 1 | 4 | 2.761 | 1.537 | 2.7715 | 2.236533 | 6.421213 | 600 | 4 | 2024-06-12 | 2323 | 3879 | 1.625 | 1260 | 1169 | 38750 | 4.94 | 5.96 | 3.5 | 2.307 | 14.6 | 76 | 1.1 | 87 | 47 | 33 | 5.4
6 | 6B | 2.39 | 19 | 2 | 0 | 24.117 | 13.532 | 24.415 | 2.216025 | 7.279289 | 0 | [8 empty] | 4.94 | 5.96 | 3.5 | 2.307 | 14.6 | 76 | 1.1 | 87 | 47 | 33 | 5.4
6 |  | 2.39 | 19 | 2 | 1 | 2.7825 | 1.5535 | 2.7935 | 2.243952 | 6.110811 | 400 | 1 | 2024-06-12 | 2406 | 6023 | 0.93 | 1196.9 | 3637 | 600840 | 4.94 | 5.96 | 3.5 | 2.307 | 14.6 | 76 | 1.1 | 87 | 47 | 33 | 5.4
6 |  | 2.39 | 19 | 2 | 2 | 2.5695 | 1.426 | 2.5795 | 2.227568 | 6.796307 | 400 | 2 | 2024-06-17 | 1591 | 3984 | 0.798 | 737.1 | 1194 | 294830 | 4.94 | 5.96 | 3.5 | 2.307 | 14.6 | 76 | 1.1 | 87 | 47 | 33 | 5.4
6 |  | 2.39 | 19 | 2 | 3 | 2.6615 | 1.4805 | 2.6735 | 2.23093 | 6.655631 | 400 | 3 | 2024-06-19 | 1681 | 4189 | 0.826 | 799.1 | 1254 | 274650 | 4.94 | 5.96 | 3.5 | 2.307 | 14.6 | 76 | 1.1 | 87 | 47 | 33 | 5.4
6 |  | 2.39 | 19 | 2 | 4 | 2.6985 | 1.497 | 2.7115 | 2.221902 | 7.033388 | [9 empty] | 4.94 | 5.96 | 3.5 | 2.307 | 14.6 | 76 | 1.1 | 87 | 47 | 33 | 5.4
7 | 7A | 2.38 | 12.5 | 1 | 0 | 24.365 | 13.564 | 24.575 | 2.212787 | 7.025747 | 0 | [8 empty] | 5.05 | 5.9 | 3.1 | 2.306 | 14.5 | 78 | 1.2 | 92 | 55 | 38 | 5.8
7 |  | 2.38 | 12.5 | 1 | 1 | 2.798 | 1.5695 | 2.827 | 2.22505 | 6.510517 | 600 | 1 | 2024-06-22 | 3699 | 6176 | 1.928 | 1926.2 | 3420 | 31620 | 5.05 | 5.9 | 3.1 | 2.306 | 14.5 | 78 | 1.2 | 92 | 55 | 38 | 5.8
7 |  | 2.38 | 12.5 | 1 | 2 | 2.707 | 1.5105 | 2.7305 | 2.218852 | 6.770905 | 600 | 2 | 2024-06-22 | 3474 | 5802 | 1.948 | 1719.6 | 3471 | 32630 | 5.05 | 5.9 | 3.1 | 2.306 | 14.5 | 78 | 1.2 | 92 | 55 | 38 | 5.8
7 |  | 2.38 | 12.5 | 1 | 3 | 2.779 | 1.551 | 2.811 | 2.205556 | 7.329599 | 600 | 3 | 2024-06-22 | 3247 | 5424 | 1.796 | 1671 | 2515 | 56560 | 5.05 | 5.9 | 3.1 | 2.306 | 14.5 | 78 | 1.2 | 92 | 55 | 38 | 5.8
7 |  | 2.38 | 12.5 | 1 | 4 | 2.8085 | 1.5545 | 2.821 | 2.217529 | 6.826528 | 400 | 4 | 2024-06-22 | 2464 | 6160 | 0.809 | 1274.8 | 2918 | 577510 | 5.05 | 5.9 | 3.1 | 2.306 | 14.5 | 78 | 1.2 | 92 | 55 | 38 | 5.8
7 | 7B | 2.38 | 12.5 | 2 | 0 | 24.4905 | 13.6075 | 24.6089 | 2.226126 | 6.465304 | 0 | [8 empty] | 5.05 | 5.9 | 3.1 | 2.306 | 14.5 | 78 | 1.2 | 92 | 55 | 38 | 5.8
7 |  | 2.38 | 12.5 | 2 | 1 | 2.777 | 1.5595 | 2.806 | 2.227838 | 6.393364 | 400 | 1 | 2024-06-23 | 2154 | 5375 | 0.723 | 1166.1 | 3334 | 321790 | 5.05 | 5.9 | 3.1 | 2.306 | 14.5 | 78 | 1.2 | 92 | 55 | 38 | 5.8
7 |  | 2.38 | 12.5 | 2 | 2 | 2.747 | 1.541 | 2.7845 | 2.209087 | 7.181208 | 400 | 2 | 2024-06-23 | 2194 | 5484 | 0.793 | 1121.1 | 3001 | 553670 | 5.05 | 5.9 | 3.1 | 2.306 | 14.5 | 78 | 1.2 | 92 | 55 | 38 | 5.8
7 |  | 2.38 | 12.5 | 2 | 3 | 2.8105 | 1.5675 | 2.8295 | 2.227021 | 6.427706 | [9 empty] | 5.05 | 5.9 | 3.1 | 2.306 | 14.5 | 78 | 1.2 | 92 | 55 | 38 | 5.8
7 |  | 2.38 | 12.5 | 2 | 4 | 2.7695 | 1.5455 | 2.792 | 2.221821 | 6.646172 | [9 empty] | 5.05 | 5.9 | 3.1 | 2.306 | 14.5 | 78 | 1.2 | 92 | 55 | 38 | 5.8
8 | 8A | 2.375 | 19 | 1 | 0 | 24.1395 | 13.437 | 24.429 | 2.196097 | 7.532751 | 0 | [8 empty] | 5.24 | 6.14 | 3.2 | 2.299 | 15 | 78 | 1 | 88 | 47 | 32 | 5
8 |  | 2.375 | 19 | 1 | 1 | 2.8295 | 1.5855 | 2.8605 | 2.219216 | 6.55934 | 600 | 1 | 2024-06-24 | 2993 | 4969 | 2.055 | 1559.5 | 2897 | 33810 | 5.24 | 6.14 | 3.2 | 2.299 | 15 | 78 | 1 | 88 | 47 | 32 | 5
8 |  | 2.375 | 19 | 1 | 2 | 2.784 | 1.556 | 2.8035 | 2.231663 | 6.035228 | 600 | 2 | 2024-06-24 | 2848 | 4754 | 1.905 | 1449 | 2861 | 32370 | 5.24 | 6.14 | 3.2 | 2.299 | 15 | 78 | 1 | 88 | 47 | 32 | 5
8 |  | 2.375 | 19 | 1 | 3 | 2.801 | 1.5655 | 2.824 | 2.225665 | 6.287769 | 600 | 3 | 2024-06-24 | 83 | 138 | 0.057 | 1484 | 81 | 32610 | 5.24 | 6.14 | 3.2 | 2.299 | 15 | 78 | 1 | 88 | 47 | 32 | 5
8 |  | 2.375 | 19 | 1 | 4 | 2.806 | 1.5675 | 2.8305 | 2.221694 | 6.454974 | 400 | 4 | 2024-06-24 | 2092 | 5235 | 0.864 | 1079.6 | 1570 | 325000 | 5.24 | 6.14 | 3.2 | 2.299 | 15 | 78 | 1 | 88 | 47 | 32 | 5
8 | 8B | 2.375 | 19 | 2 | 0 | 24.107 | 13.3895 | 24.349 | 2.199644 | 7.383404 | 0 | [8 empty] | 5.24 | 6.14 | 3.2 | 2.299 | 15 | 78 | 1 | 88 | 47 | 32 | 5
8 |  | 2.375 | 19 | 2 | 1 | 2.7245 | 1.517 | 2.7405 | 2.226808 | 6.239649 | 400 | 1 | 2024-06-25 | 2196 | 5491 | 0.8 | 1108.3 | 3277 | 324460 | 5.24 | 6.14 | 3.2 | 2.299 | 15 | 78 | 1 | 88 | 47 | 32 | 5
8 |  | 2.375 | 19 | 2 | 2 | 2.8135 | 1.5705 | 2.833 | 2.228515 | 6.167796 | 400 | 2 | 2024-06-25 | 2419 | 6040 | 0.835 | 1212.2 | 181 | 274550 | 5.24 | 6.14 | 3.2 | 2.299 | 15 | 78 | 1 | 88 | 47 | 32 | 5
8 |  | 2.375 | 19 | 2 | 3 | 2.803 | 1.5715 | 2.828 | 2.2308 | 6.071586 | [9 empty] | 5.24 | 6.14 | 3.2 | 2.299 | 15 | 78 | 1 | 88 | 47 | 32 | 5
8 |  | 2.375 | 19 | 2 | 4 | 2.7655 | 1.538 | 2.785 | 2.217723 | 6.622209 | [9 empty] | 5.24 | 6.14 | 3.2 | 2.299 | 15 | 78 | 1 | 88 | 47 | 32 | 5
9 | 9A | 2.384 | 12.5 | 1 | 0 | 23.111 | 12.8185 | 23.335 | 2.197594 | 7.819033 | 0 | [8 empty] | 5.09 | 6 | 3.4 | 2.302 | 14.9 | 77 | 1.2 | 93 | 60 | 41 | 5.9
9 |  | 2.384 | 12.5 | 1 | 1 | 2.814 | 1.563 | 2.82 | 2.238663 | 6.09633 | 600 | 1 | 2024-06-28 | 2722 | 4538 | 1.947 | 1384 | 2715 | 35700 | 5.09 | 6 | 3.4 | 2.302 | 14.9 | 77 | 1.2 | 93 | 60 | 41 | 5.9
9 |  | 2.384 | 12.5 | 1 | 2 | 2.869 | 1.5925 | 2.8735 | 2.239657 | 6.054676 | 600 | 2 | 2024-06-28 | 3041 | 5071 | 1.974 | 1587.7 | 2856 | 32160 | 5.09 | 6 | 3.4 | 2.302 | 14.9 | 77 | 1.2 | 93 | 60 | 41 | 5.9
9 |  | 2.384 | 12.5 | 1 | 3 | 2.84 | 1.5665 | 2.846 | 2.219617 | 6.895258 | 600 | 3 | 2024-06-28 | 2792 | 4647 | 1.824 | 1462.4 | 2451 | 43340 | 5.09 | 6 | 3.4 | 2.302 | 14.9 | 77 | 1.2 | 93 | 60 | 41 | 5.9
9 |  | 2.384 | 12.5 | 1 | 4 | 2.8035 | 1.5545 | 2.812 | 2.229423 | 6.483915 | 400 | 4 | 2024-06-28 | 2158 | 5407 | 0.905 | 1075.5 | 3010 | 585330 | 5.09 | 6 | 3.4 | 2.302 | 14.9 | 77 | 1.2 | 93 | 60 | 41 | 5.9
9 | 9B | 2.384 | 12.5 | 2 | 0 | 24.0375 | 13.334 | 24.2655 | 2.198921 | 7.7634 | 0 | [8 empty] | 5.09 | 6 | 3.4 | 2.302 | 14.9 | 77 | 1.2 | 93 | 60 | 41 | 5.9
9 |  | 2.384 | 12.5 | 2 | 1 | 2.8255 | 1.57 | 2.8315 | 2.239794 | 6.048914 | 400 | 1 | 2024-06-29 | 2158 | 5387 | 0.91 | 1123.5 | 2488 | 778840 | 5.09 | 6 | 3.4 | 2.302 | 14.9 | 77 | 1.2 | 93 | 60 | 41 | 5.9
9 |  | 2.384 | 12.5 | 2 | 2 | 2.874 | 1.59 | 2.88 | 2.227907 | 6.547526 | 400 | 2 | 2024-06-30 | 2110 | 5285 | 0.896 | 1110.9 | 885 | 465660 | 5.09 | 6 | 3.4 | 2.302 | 14.9 | 77 | 1.2 | 93 | 60 | 41 | 5.9
9 |  | 2.384 | 12.5 | 2 | 3 | 2.8505 | 1.5815 | 2.8545 | 2.239199 | 6.073878 | [9 empty] | 5.09 | 6 | 3.4 | 2.302 | 14.9 | 77 | 1.2 | 93 | 60 | 41 | 5.9
9 |  | 2.384 | 12.5 | 2 | 4 | 2.86 | 1.5865 | 2.866 | 2.235248 | 6.239591 | [9 empty] | 5.09 | 6 | 3.4 | 2.302 | 14.9 | 77 | 1.2 | 93 | 60 | 41 | 5.9
10 | 10A | 2.389 | 19 | 1 | 0 | 23.942 | 13.2542 | 24.057 | 2.216277 | 7.229918 | 0 | [8 empty] | 4.95 | 5.9 | 3.5 | 2.307 | 14.6 | 76 | 1.1 | 88 | 51 | 35 | 5.5
10 |  | 2.389 | 19 | 1 | 1 | 2.7865 | 1.5485 | 2.791 | 2.242656 | 6.125746 | 600 | 1 | 2024-07-01 | 3022 | 5058 | 2.034 | 1536.3 | 2928 | 39250 | 4.95 | 5.9 | 3.5 | 2.307 | 14.6 | 76 | 1.1 | 88 | 51 | 35 | 5.5
10 |  | 2.389 | 19 | 1 | 2 | 2.798 | 1.554 | 2.8015 | 2.242886 | 6.116125 | 600 | 2 | 2024-07-01 | 3572 | 5942 | 2.075 | 1817.4 | 3289 | 43820 | 4.95 | 5.9 | 3.5 | 2.307 | 14.6 | 76 | 1.1 | 88 | 51 | 35 | 5.5
10 |  | 2.389 | 19 | 1 | 3 | 2.8035 | 1.5535 | 2.809 | 2.232975 | 6.530979 | 600 | 3 | 2024-07-01 | 3410 | 5666 | 1.897 | 1751.7 | 3161 | 38730 | 4.95 | 5.9 | 3.5 | 2.307 | 14.6 | 76 | 1.1 | 88 | 51 | 35 | 5.5
10 |  | 2.389 | 19 | 1 | 4 | 2.792 | 1.5495 | 2.795 | 2.24167 | 6.167015 | 400 | 4 | 2024-07-01 | 2584 | 6472 | 0.903 | 1259.7 | 3639 | 641540 | 4.95 | 5.9 | 3.5 | 2.307 | 14.6 | 76 | 1.1 | 88 | 51 | 35 | 5.5
10 | 10B | 2.389 | 19 | 2 | 0 | 24.018 | 13.279 | 24.1265 | 2.214151 | 7.318932 | 0 | [8 empty] | 4.95 | 5.9 | 3.5 | 2.307 | 14.6 | 76 | 1.1 | 88 | 51 | 35 | 5.5
10 |  | 2.389 | 19 | 2 | 1 | 2.7985 | 1.549 | 2.8 | 2.23701 | 6.36206 | 400 | 1 | 2024-07-02 | 2529 | 6315 | 0.846 | 1267.7 | 1894 | 275000 | 4.95 | 5.9 | 3.5 | 2.307 | 14.6 | 76 | 1.1 | 88 | 51 | 35 | 5.5
10 |  | 2.389 | 19 | 2 | 2 | 2.811 | 1.546 | 2.806 | 2.230952 | 6.615639 | 400 | 2 | 2024-07-03 | 2664 | 6670 | 0.88 | 1314.5 | 3924 | 316070 | 4.95 | 5.9 | 3.5 | 2.307 | 14.6 | 76 | 1.1 | 88 | 51 | 35 | 5.5
10 |  | 2.389 | 19 | 2 | 3 | 2.786 | 1.5489 | 2.795 | 2.235776 | 6.413746 | [9 empty] | 4.95 | 5.9 | 3.5 | 2.307 | 14.6 | 76 | 1.1 | 88 | 51 | 35 | 5.5
10 |  | 2.389 | 19 | 2 | 4 | 2.793 | 1.552 | 2.805 | 2.22905 | 6.695258 | [9 empty] | 4.95 | 5.9 | 3.5 | 2.307 | 14.6 | 76 | 1.1 | 88 | 51 | 35 | 5.5
11 | 11A | 2.373 | 12.5 | 1 | 0 | 23.834 | 13.232 | 24.1515 | 2.182701 | 8.019356 | 0 | [8 empty] | 5.3 | 6.1 | 3.3 | 2.296 | 15.1 | 78 | 1.1 | 93 | 58 | 40 | 5.8
11 |  | 2.373 | 12.5 | 1 | 1 | 2.7285 | 1.5 | 2.73 | 2.218293 | 6.519482 | 400 | 1 | 2024-07-03 | 1918 | 4806 | 0.664 | 993.5 | 2318 | 563500 | 5.3 | 6.1 | 3.3 | 2.296 | 15.1 | 78 | 1.1 | 93 | 58 | 40 | 5.8
11 |  | 2.373 | 12.5 | 1 | 2 | 2.7715 | 1.5365 | 2.7845 | 2.220753 | 6.415794 | 600 | 2 | 2024-07-04 | 2861 | 4747 | 1.481 | 1509.1 | 2083 | 56930 | 5.3 | 6.1 | 3.3 | 2.296 | 15.1 | 78 | 1.1 | 93 | 58 | 40 | 5.8
11 |  | 2.373 | 12.5 | 1 | 3 | 2.7875 | 1.5425 | 2.796 | 2.223773 | 6.288519 | 600 | 3 | 2024-07-04 | 3001 | 5010 | 1.658 | 1580.1 | 1502 | 104470 | 5.3 | 6.1 | 3.3 | 2.296 | 15.1 | 78 | 1.1 | 93 | 58 | 40 | 5.8
11 |  | 2.373 | 12.5 | 1 | 4 | 2.814 | 1.5575 | 2.823 | 2.223627 | 6.294689 | 600 | 4 | 2024-07-04 | 3200 | 5324 | 1.76 | 1613.3 | 2887 | 36330 | 5.3 | 6.1 | 3.3 | 2.296 | 15.1 | 78 | 1.1 | 93 | 58 | 40 | 5.8
11 | 11B | 2.373 | 12.5 | 2 | 0 | 24.0125 | 13.335 | 24.264 | 2.197136 | 7.411038 | 0 | [8 empty] | 5.3 | 6.1 | 3.3 | 2.296 | 15.1 | 78 | 1.1 | 93 | 58 | 40 | 5.8
11 |  | 2.373 | 12.5 | 2 | 1 | 2.81 | 1.5645 | 2.8295 | 2.221344 | 6.390903 | 400 | 1 | 2024-07-04 | 2893 | 7228 | 0.67 | 1452.7 | 2159 | 350000 | 5.3 | 6.1 | 3.3 | 2.296 | 15.1 | 78 | 1.1 | 93 | 58 | 40 | 5.8
11 |  | 2.373 | 12.5 | 2 | 2 | 2.7965 | 1.5565 | 2.817 | 2.218564 | 6.508046 | 400 | 2 | 2024-07-05 | 2607 | 6515 | 0.754 | 1347 | 4126 | 306700 | 5.3 | 6.1 | 3.3 | 2.296 | 15.1 | 78 | 1.1 | 93 | 58 | 40 | 5.8
11 |  | 2.373 | 12.5 | 2 | 3 | 2.8135 | 1.5625 | 2.828 | 2.223232 | 6.311339 | [9 empty] | 5.3 | 6.1 | 3.3 | 2.296 | 15.1 | 78 | 1.1 | 93 | 58 | 40 | 5.8
11 |  | 2.373 | 12.5 | 2 | 4 | 2.834 | 1.5735 | 2.849 | 2.221874 | 6.368572 | [9 empty] | 5.3 | 6.1 | 3.3 | 2.296 | 15.1 | 78 | 1.1 | 93 | 58 | 40 | 5.8
12 | 12A | 2.387 | 19 | 1 | 0 | 24.0435 | 13.394 | 24.3125 | 2.202088 | 7.746619 | 0 | [8 empty] | 5 | 6 | 3.4 | 2.307 | 14.6 | 77 | 1.1 | 87 | 56 | 39 | 5.7
12 |  | 2.387 | 19 | 1 | 1 | 2.7555 | 1.539 | 2.77 | 2.238424 | 6.22438 | 400 | 1 | 2024-07-05 | 2288 | 5709 | 0.807 | 1146.8 | 3387 | 435090 | 5 | 6 | 3.4 | 2.307 | 14.6 | 77 | 1.1 | 87 | 56 | 39 | 5.7
12 |  | 2.387 | 19 | 1 | 2 | 2.802 | 1.5585 | 2.817 | 2.22646 | 6.725594 | 600 | 2 | 2024-07-06 | 3433 | 5702 | 1.985 | 1739.7 | 3402 | 31530 | 5 | 6 | 3.4 | 2.307 | 14.6 | 77 | 1.1 | 87 | 56 | 39 | 5.7
12 |  | 2.387 | 19 | 1 | 3 | 2.7935 | 1.562 | 2.8125 | 2.233906 | 6.413639 | 600 | 3 | 2024-07-06 | 3206 | 5332 | 1.75 | 1638.7 | 2939 | 35600 | 5 | 6 | 3.4 | 2.307 | 14.6 | 77 | 1.1 | 87 | 56 | 39 | 5.7
12 |  | 2.387 | 19 | 1 | 4 | 2.722 | 1.523 | 2.742 | 2.232978 | 6.452541 | 600 | 4 | 2024-07-06 | 3152 | 5243 | 1.755 | 1563.5 | 1573 | 37500 | 5 | 6 | 3.4 | 2.307 | 14.6 | 77 | 1.1 | 87 | 56 | 39 | 5.7
12 | 12B | 2.387 | 19 | 2 | 0 | 23.9685 | 13.36 | 24.223 | 2.206435 | 7.564529 | 0 | [8 empty] | 5 | 6 | 3.4 | 2.307 | 14.6 | 77 | 1.1 | 87 | 56 | 39 | 5.7
12 |  | 2.387 | 19 | 2 | 1 | 2.745 | 1.541 | 2.7665 | 2.239902 | 6.16246 | 400 | 1 | 2024-07-06 | 2271 | 5682 | 0.807 | 1141.8 | 3150 | 669170 | 5 | 6 | 3.4 | 2.307 | 14.6 | 77 | 1.1 | 87 | 56 | 39 | 5.7
12 |  | 2.387 | 19 | 2 | 2 | 2.7395 | 1.545 | 2.7715 | 2.233592 | 6.426832 | 400 | 2 | 2024-07-07 | 2555 | 6376 | 0.856 | 1280.5 | 3822 | 303820 | 5 | 6 | 3.4 | 2.307 | 14.6 | 77 | 1.1 | 87 | 56 | 39 | 5.7
12 |  | 2.387 | 19 | 2 | 3 | 2.7975 | 1.569 | 2.8185 | 2.238896 | 6.204627 | [9 empty] | 5 | 6 | 3.4 | 2.307 | 14.6 | 77 | 1.1 | 87 | 56 | 39 | 5.7
12 |  | 2.387 | 19 | 2 | 4 | 2.7125 | 1.5175 | 2.731 | 2.23527 | 6.356519 | [9 empty] | 5 | 6 | 3.4 | 2.307 | 14.6 | 77 | 1.1 | 87 | 56 | 39 | 5.7
13 | 13A | 2.378 | 19 | 1 | 0 | 24.0115 | 13.3445 | 24.28 | 2.195739 | 7.664481 | 0 | [8 empty] | 5.15 | 6.01 | 3.2 | 2.302 | 14.8 | 78 | 1.1 | 88 | 50 | 35 | 5.5
13 |  | 2.378 | 19 | 1 | 1 | 2.721 | 1.5065 | 2.7245 | 2.23399 | 6.055923 | 600 | 1 | 2024-08-08 | 3400 | 5647 | 1.893 | 1659.4 | 1694 | 23000 | 5.15 | 6.01 | 3.2 | 2.302 | 14.8 | 78 | 1.1 | 88 | 50 | 35 | 5.5
13 |  | 2.378 | 19 | 1 | 2 | 2.6915 | 1.4755 | 2.692 | 2.212495 | 6.959846 | 600 | 2 | 2024-08-08 | 3167 | 5277 | 1.788 | 1567.3 | 1581 | 52500 | 5.15 | 6.01 | 3.2 | 2.302 | 14.8 | 78 | 1.1 | 88 | 50 | 35 | 5.5
13 |  | 2.378 | 19 | 1 | 3 | 2.699 | 1.483 | 2.7065 | 2.205966 | 7.234378 | 600 | 3 | 2024-08-09 | 3021 | 5019 | 1.727 | 1518.1 | 1502 | 75000 | 5.15 | 6.01 | 3.2 | 2.302 | 14.8 | 78 | 1.1 | 88 | 50 | 35 | 5.5
13 |  | 2.378 | 19 | 1 | 4 | 2.763 | 1.531 | 2.7665 | 2.236342 | 5.957041 | 400 | 4 | 2024-08-13 | 1769 | 4429 | 0.705 | 890.2 | 1328 | 486470 | 5.15 | 6.01 | 3.2 | 2.302 | 14.8 | 78 | 1.1 | 88 | 50 | 35 | 5.5
13 | 13B | 2.378 | 19 | 2 | 0 | 24.0895 | 13.3535 | 24.326 | 2.195443 | 7.676907 | 0 | [8 empty] | 5.15 | 6.01 | 3.2 | 2.302 | 14.8 | 78 | 1.1 | 88 | 50 | 35 | 5.5
13 |  | 2.378 | 19 | 2 | 1 | 2.775 | 1.5325 | 2.78 | 2.224449 | 6.457153 | 400 | 1 | 2024-08-14 | 2431 | 6056 | 0.847 | 1217.1 | 1816 | 475000 | 5.15 | 6.01 | 3.2 | 2.302 | 14.8 | 78 | 1.1 | 88 | 50 | 35 | 5.5
13 |  | 2.378 | 19 | 2 | 2 | 2.666 | 1.46 | 2.671 | 2.201486 | 7.422776 | 400 | 2 | 2024-08-16 | 2399 | 6012 | 0.814 | 1150.7 | 1800 | 750000 | 5.15 | 6.01 | 3.2 | 2.302 | 14.8 | 78 | 1.1 | 88 | 50 | 35 | 5.5
13 |  | 2.378 | 19 | 2 | 3 | 2.7435 | 1.516 | 2.747 | 2.228676 | 6.2794 | [9 empty] | 5.15 | 6.01 | 3.2 | 2.302 | 14.8 | 78 | 1.1 | 88 | 50 | 35 | 5.5
13 |  | 2.378 | 19 | 2 | 4 | 2.7325 | 1.5065 | 2.736 | 2.222448 | 6.541289 | [9 empty] | 5.15 | 6.01 | 3.2 | 2.302 | 14.8 | 78 | 1.1 | 88 | 50 | 35 | 5.5
14 | 14A | 2.363 | 19 | 1 | 0 | 24.0405 | 13.2405 | 24.278 | 2.178075 | 7.825868 | 0 | [8 empty] | 5.46 | 6.02 | 2.5 | 2.304 | 14.8 | 83 | 0.9 | 85 | 51 | 36 | 5.1
14 |  | 2.363 | 19 | 1 | 1 | 2.692 | 1.482 | 2.6985 | 2.212906 | 6.351846 | 400 | 1 | 2025-01-02 | 2157 | 5377 | 0.808 | 1052.6 | 1596 | 325000 | 5.46 | 6.02 | 2.5 | 2.304 | 14.8 | 83 | 0.9 | 85 | 51 | 36 | 5.1
14 |  | 2.363 | 19 | 1 | 2 | 2.589 | 1.42 | 2.593 | 2.207161 | 6.594959 | 600 | 2 | 2025-01-03 | 2279 | 3786 | 1.38 | 1207.6 | 1639 | 284780 | 5.46 | 6.02 | 2.5 | 2.304 | 14.8 | 83 | 0.9 | 85 | 51 | 36 | 5.1
14 |  | 2.363 | 19 | 1 | 3 | 2.6675 | 1.467 | 2.6715 | 2.214612 | 6.27965 | 400 | 3 | 2025-01-03 | 2052 | 5125 | 0.676 | 1071.7 | 1763 | 725000 | 5.46 | 6.02 | 2.5 | 2.304 | 14.8 | 83 | 0.9 | 85 | 51 | 36 | 5.1
14 |  | 2.363 | 19 | 1 | 4 | 2.5975 | 1.4225 | 2.5955 | 2.214408 | 6.288299 | 600 | 4 | 2025-01-04 | 3028 | 5045 | 1.906 | 1474.3 | 2585 | 89940 | 5.46 | 6.02 | 2.5 | 2.304 | 14.8 | 83 | 0.9 | 85 | 51 | 36 | 5.1
14 | 14B | 2.363 | 19 | 2 | 0 | 23.866 | 13.161 | 24.125 | 2.17676 | 7.881494 | 0 | [8 empty] | 5.46 | 6.02 | 2.5 | 2.304 | 14.8 | 83 | 0.9 | 85 | 51 | 36 | 5.1
14 |  | 2.363 | 19 | 2 | 1 | 2.6215 | 1.4365 | 2.625 | 2.205721 | 6.655882 | 400 | 1 | 2025-01-04 | 1732 | 4318 | 0.637 | 876.7 | 965 | 512500 | 5.46 | 6.02 | 2.5 | 2.304 | 14.8 | 83 | 0.9 | 85 | 51 | 36 | 5.1
14 |  | 2.363 | 19 | 2 | 2 | 2.564 | 1.404 | 2.57 | 2.198971 | 6.941564 | 600 | 2 | 2025-01-05 | 2903 | 4832 | 1.4 | 1450.9 | 1447 | 50000 | 5.46 | 6.02 | 2.5 | 2.304 | 14.8 | 83 | 0.9 | 85 | 51 | 36 | 5.1
14 |  | 2.363 | 19 | 2 | 3 | 2.597 | 1.425 | 2.602 | 2.206457 | 6.624753 | [9 empty] | 5.46 | 6.02 | 2.5 | 2.304 | 14.8 | 83 | 0.9 | 85 | 51 | 36 | 5.1
14 |  | 2.363 | 19 | 2 | 4 | 2.592 | 1.4195 | 2.596 | 2.203145 | 6.764921 | [9 empty] | 5.46 | 6.02 | 2.5 | 2.304 | 14.8 | 83 | 0.9 | 85 | 51 | 36 | 5.1
15 | 15A | 2.368 | 19 | 1 | 0 | 24.048 | 13.241 | 24.22 | 2.190363 | 7.501545 | 0 | [8 empty] | 5.34 | 5.75 | 3.3 | 2.289 | 15.3 | 78 | 0.9 | 81 | 50 | 35 | 4.7
15 |  | 2.368 | 19 | 1 | 1 | 2.5835 | 1.4195 | 2.587 | 2.212848 | 6.552028 | 600 | 1 | 2025-01-10 | 2722 | 4539 | 1.578 | 1395.3 | 2204 | 106920 | 5.34 | 5.75 | 3.3 | 2.289 | 15.3 | 78 | 0.9 | 81 | 50 | 35 | 4.7
15 |  | 2.368 | 19 | 1 | 2 | 2.7215 | 1.494 | 2.728 | 2.205429 | 6.865308 | 600 | 2 | 2025-01-10 | 2968 | 4949 | 1.654 | 1523.1 | 1484 | 45000 | 5.34 | 5.75 | 3.3 | 2.289 | 15.3 | 78 | 0.9 | 81 | 50 | 35 | 4.7
15 |  | 2.368 | 19 | 1 | 3 | 2.623 | 1.4365 | 2.6265 | 2.204202 | 6.917159 | 400 | 3 | 2025-01-10 | 1997 | 4994 | 0.715 | 976.6 | 1923 | 725000 | 5.34 | 5.75 | 3.3 | 2.289 | 15.3 | 78 | 0.9 | 81 | 50 | 35 | 4.7
15 |  | 2.368 | 19 | 1 | 4 | 2.6605 | 1.4535 | 2.6645 | 2.196945 | 7.22362 | 600 | 4 | 2025-01-11 | 2773 | 4628 | 1.666 | 1389.1 | 1388 | 95000 | 5.34 | 5.75 | 3.3 | 2.289 | 15.3 | 78 | 0.9 | 81 | 50 | 35 | 4.7
15 | 15B | 2.368 | 19 | 2 | 0 | 24.02 | 13.236 | 24.219 | 2.187016 | 7.642893 | 0 | [8 empty] | 5.34 | 5.75 | 3.3 | 2.289 | 15.3 | 78 | 0.9 | 81 | 50 | 35 | 4.7
15 |  | 2.368 | 19 | 2 | 1 | 2.643 | 1.4565 | 2.6475 | 2.219144 | 6.286167 | 400 | 1 | 2025-01-12 | 2335 | 5837 | 0.748 | 1149.9 | 3468 | 345740 | 5.34 | 5.75 | 3.3 | 2.289 | 15.3 | 78 | 0.9 | 81 | 50 | 35 | 4.7
15 |  | 2.368 | 19 | 2 | 2 | 2.6965 | 1.4825 | 2.7015 | 2.212059 | 6.585344 | 400 | 2 | 2025-01-12 | 2505 | 6268 | 0.821 | 1239.7 | 2864 | 673760 | 5.34 | 5.75 | 3.3 | 2.289 | 15.3 | 78 | 0.9 | 81 | 50 | 35 | 4.7
15 |  | 2.368 | 19 | 2 | 3 | 2.6635 | 1.472 | 2.675 | 2.214048 | 6.501342 | [9 empty] | 5.34 | 5.75 | 3.3 | 2.289 | 15.3 | 78 | 0.9 | 81 | 50 | 35 | 4.7
15 |  | 2.368 | 19 | 2 | 4 | 2.5895 | 1.4185 | 2.592 | 2.206647 | 6.813903 | [9 empty] | 5.34 | 5.75 | 3.3 | 2.289 | 15.3 | 78 | 0.9 | 81 | 50 | 35 | 4.7
16 | 16A | 2.387 | 19 | 1 | 0 | 24.442 | 13.5705 | 24.6985 | 2.196441 | 7.983184 | 0 | [8 empty] | 4.73 | 5.55 | 3.5 | 2.302 | 14.2 | 75 | 1.1 | 88 | 58 | 39 | 5.3
16 |  | 2.387 | 19 | 1 | 1 | 2.6905 | 1.493 | 2.695 | 2.238353 | 6.227367 | 600 | 1 | 2025-01-20 | 2793 | 4643 | 1.463 | 1391.5 | 1393 | 14000 | 4.73 | 5.55 | 3.5 | 2.302 | 14.2 | 75 | 1.1 | 88 | 58 | 39 | 5.3
16 |  | 2.387 | 19 | 1 | 2 | 2.6165 | 1.4505 | 2.62 | 2.237281 | 6.272271 | 400 | 2 | 2025-01-20 | 2050 | 5123 | 0.552 | 1081.7 | 2963 | 659840 | 4.73 | 5.55 | 3.5 | 2.302 | 14.2 | 75 | 1.1 | 88 | 58 | 39 | 5.3
16 |  | 2.387 | 19 | 1 | 3 | 2.704 | 1.499 | 2.706 | 2.240265 | 6.147251 | 600 | 3 | 2025-01-21 | 3820 | 6349 | 1.744 | 1884.1 | 1901 | 42500 | 4.73 | 5.55 | 3.5 | 2.302 | 14.2 | 75 | 1.1 | 88 | 58 | 39 | 5.3
16 |  | 2.387 | 19 | 1 | 4 | 2.6395 | 1.4645 | 2.6435 | 2.238762 | 6.210236 | 400 | 4 | 2025-01-22 | 2299 | 5739 | 0.649 | 1138.3 | 2709 | 808960 | 4.73 | 5.55 | 3.5 | 2.302 | 14.2 | 75 | 1.1 | 88 | 58 | 39 | 5.3
16 | 16B | 2.387 | 19 | 2 | 0 | 24.004 | 13.323 | 24.2455 | 2.197665 | 7.931907 | 0 | [8 empty] | 4.73 | 5.55 | 3.5 | 2.302 | 14.2 | 75 | 1.1 | 88 | 58 | 39 | 5.3
16 |  | 2.387 | 19 | 2 | 1 | 2.713 | 1.5035 | 2.7175 | 2.234761 | 6.377833 | 600 | 1 | 2025-01-23 | 2026 | 3385 | 1.36 | 985.7 | 1334 | 41250 | 4.73 | 5.55 | 3.5 | 2.302 | 14.2 | 75 | 1.1 | 88 | 58 | 39 | 5.3
16 |  | 2.387 | 19 | 2 | 2 | 2.6095 | 1.452 | 2.6195 | 2.235118 | 6.362892 | 400 | 2 | 2025-01-23 | 2018 | 5049 | 0.656 | 1015.1 | 1510 | 462500 | 4.73 | 5.55 | 3.5 | 2.302 | 14.2 | 75 | 1.1 | 88 | 58 | 39 | 5.3
16 |  | 2.387 | 19 | 2 | 3 | 2.663 | 1.477 | 2.6655 | 2.240639 | 6.131568 | [9 empty] | 4.73 | 5.55 | 3.5 | 2.302 | 14.2 | 75 | 1.1 | 88 | 58 | 39 | 5.3
16 |  | 2.387 | 19 | 2 | 4 | 2.648 | 1.47 | 2.652 | 2.240271 | 6.147016 | [9 empty] | 4.73 | 5.55 | 3.5 | 2.302 | 14.2 | 75 | 1.1 | 88 | 58 | 39 | 5.3
17 | 17A | 2.39 | 19 | 1 | 0 | 24.1155 | 13.432 | 24.3355 | 2.211721 | 7.459372 | 0 | [8 empty] | 4.73 | 5.67 | 3.3 | 2.31 | 14 | 76 | 1.1 | 87 | 56 | 38 | 5.3
17 |  | 2.39 | 19 | 1 | 1 | 2.4728 | 1.3745 | 2.4793 | 2.238233 | 6.350077 | 600 | 1 | 2025-01-24 | 2922 | 4875 | 1.726 | 1375.9 | 2759 | 155470 | 4.73 | 5.67 | 3.3 | 2.31 | 14 | 76 | 1.1 | 87 | 56 | 38 | 5.3
17 |  | 2.39 | 19 | 1 | 2 | 2.4573 | 1.3635 | 2.4602 | 2.240631 | 6.24975 | 600 | 2 | 2025-01-28 | 2743 | 4565 | 1.822 | 1296.4 | 2480 | 87720 | 4.73 | 5.67 | 3.3 | 2.31 | 14 | 76 | 1.1 | 87 | 56 | 38 | 5.3
17 |  | 2.39 | 19 | 1 | 3 | 2.4699 | 1.3782 | 2.4785 | 2.244751 | 6.077346 | 600 | 3 | 2025-01-28 | 3235 | 5383 | 1.758 | 1579.2 | 2454 | 86450 | 4.73 | 5.67 | 3.3 | 2.31 | 14 | 76 | 1.1 | 87 | 56 | 38 | 5.3
17 |  | 2.39 | 19 | 1 | 4 | 2.4425 | 1.3535 | 2.4455 | 2.236722 | 6.413322 | 400 | 4 | 2025-01-28 | 2127 | 5318 | 0.79 | 1005.9 | 2296 | 600000 | 4.73 | 5.67 | 3.3 | 2.31 | 14 | 76 | 1.1 | 87 | 56 | 38 | 5.3
17 | 17B | 2.39 | 19 | 2 | 0 | 23.998 | 13.372 | 24.272 | 2.201651 | 7.880696 | 0 | [8 empty] | 4.73 | 5.67 | 3.3 | 2.31 | 14 | 76 | 1.1 | 87 | 56 | 38 | 5.3
17 |  | 2.39 | 19 | 2 | 1 | 2.4752 | 1.3762 | 2.4792 | 2.244062 | 6.106207 | 400 | 1 | 2025-01-26 | 2247 | 5621 | 0.677 | 1093.3 | 1685 | 400000 | 4.73 | 5.67 | 3.3 | 2.31 | 14 | 76 | 1.1 | 87 | 56 | 38 | 5.3
17 |  | 2.39 | 19 | 2 | 2 | 2.4632 | 1.3718 | 2.4695 | 2.243965 | 6.110266 | 400 | 2 | 2025-01-30 | 1993 | 4975 | 0.623 | 1018.2 | 2643 | 833540 | 4.73 | 5.67 | 3.3 | 2.31 | 14 | 76 | 1.1 | 87 | 56 | 38 | 5.3
17 |  | 2.39 | 19 | 2 | 3 | 2.4775 | 1.37 | 2.4796 | 2.232787 | 6.577967 | [9 empty] | 4.73 | 5.67 | 3.3 | 2.31 | 14 | 76 | 1.1 | 87 | 56 | 38 | 5.3
17 |  | 2.39 | 19 | 2 | 4 | 2.4639 | 1.3702 | 2.4685 | 2.243376 | 6.13489 | [9 empty] | 4.73 | 5.67 | 3.3 | 2.31 | 14 | 76 | 1.1 | 87 | 56 | 38 | 5.3
18 | 18A | 2.393 | 19 | 1 | 0 | 24.0715 | 13.452 | 24.339 | 2.211032 | 7.6042 | 0 | [8 empty] | 4.62 | 5.5 | 3.4 | 2.311 | 13.9 | 75 | 1.1 | 85 | 50 | 34 | 5
18 |  | 2.393 | 19 | 1 | 1 | 2.641 | 1.483 | 2.6665 | 2.231517 | 6.748153 | 600 | 1 | 2025-01-31 | 3352 | 5608 | 1.922 | 1601.6 | 1674 | 25000 | 4.62 | 5.5 | 3.4 | 2.311 | 13.9 | 75 | 1.1 | 85 | 50 | 34 | 5
18 |  | 2.393 | 19 | 1 | 2 | 2.6765 | 1.5045 | 2.692 | 2.253895 | 5.813007 | 600 | 2 | 2025-01-31 | 3165 | 5268 | 1.881 | 1469 | 1566 | 145000 | 4.62 | 5.5 | 3.4 | 2.311 | 13.9 | 75 | 1.1 | 85 | 50 | 34 | 5
18 |  | 2.393 | 19 | 1 | 3 | 2.684 | 1.503 | 2.7055 | 2.232017 | 6.727262 | 400 | 3 | 2025-01-31 | 2414 | 6046 | 0.779 | 1162.6 | 1813 | 1250000 | 4.62 | 5.5 | 3.4 | 2.311 | 13.9 | 75 | 1.1 | 85 | 50 | 34 | 5
18 |  | 2.393 | 19 | 1 | 4 | 2.5485 | 1.4225 | 2.5575 | 2.245374 | 6.169058 | [9 empty] | 4.62 | 5.5 | 3.4 | 2.311 | 13.9 | 75 | 1.1 | 85 | 50 | 34 | 5
18 | 18B | 2.393 | 19 | 2 | 0 | 24.0225 | 13.4325 | 24.312 | 2.208052 | 7.728715 | 0 | [8 empty] | 4.62 | 5.5 | 3.4 | 2.311 | 13.9 | 75 | 1.1 | 85 | 50 | 34 | 5
18 |  | 2.393 | 19 | 2 | 1 | 2.6265 | 1.46 | 2.633 | 2.23913 | 6.429986 | 600 | 1 | 2025-02-02 | 3498 | 5800 | 1.811 | 1648.8 | 2653 | 83080 | 4.62 | 5.5 | 3.4 | 2.311 | 13.9 | 75 | 1.1 | 85 | 50 | 34 | 5
18 |  | 2.393 | 19 | 2 | 2 | 2.675 | 1.5035 | 2.695 | 2.245069 | 6.181812 | 400 | 2 | 2025-02-02 | 2345 | 5883 | 0.734 | 1143.4 | 1763 | 300000 | 4.62 | 5.5 | 3.4 | 2.311 | 13.9 | 75 | 1.1 | 85 | 50 | 34 | 5
18 |  | 2.393 | 19 | 2 | 3 | 2.6485 | 1.488 | 2.6575 | 2.264643 | 5.363852 | 400 | 3 | 2025-02-02 | 2136 | 5341 | 0.922 | 1063.4 | 1590 | 600000 | 4.62 | 5.5 | 3.4 | 2.311 | 13.9 | 75 | 1.1 | 85 | 50 | 34 | 5
18 |  | 2.393 | 19 | 2 | 4 | 2.7095 | 1.5105 | 2.7225 | 2.235561 | 6.579145 | [9 empty] | 4.62 | 5.5 | 3.4 | 2.311 | 13.9 | 75 | 1.1 | 85 | 50 | 34 | 5
19 | 19A | 2.416 | 19 | 1 | 0 | 24.0445 | 13.505 | 24.2965 | 2.228096 | 7.777476 | 0 | [8 empty] | 4.33 | 5.39 | 3.2 | 2.339 | 13.1 | 76 | 1.3 | 83 | 53 | 37 | 5.8
19 |  | 2.416 | 19 | 1 | 1 | 2.744 | 1.545 | 2.756 | 2.265896 | 6.212916 | 600 | 1 | 2025-02-11 | 2691 | 4485 | 1.9 | 1335.8 | 2371 | 140400 | 4.33 | 5.39 | 3.2 | 2.339 | 13.1 | 76 | 1.3 | 83 | 53 | 37 | 5.8
19 |  | 2.416 | 19 | 1 | 2 | 2.642 | 1.4865 | 2.6515 | 2.267811 | 6.133644 | 600 | 2 | 2025-02-11 | 2883 | 4791 | 1.813 | 1419.4 | 1431 | 37500 | 4.33 | 5.39 | 3.2 | 2.339 | 13.1 | 76 | 1.3 | 83 | 53 | 37 | 5.8
19 |  | 2.416 | 19 | 1 | 3 | 2.6375 | 1.484 | 2.647 | 2.267842 | 6.132376 | 400 | 3 | 2025-02-11 | 2081 | 5211 | 0.789 | 1044.9 | 2882 | 802960 | 4.33 | 5.39 | 3.2 | 2.339 | 13.1 | 76 | 1.3 | 83 | 53 | 37 | 5.8
19 |  | 2.416 | 19 | 1 | 4 | 2.673 | 1.503 | 2.6825 | 2.266214 | 6.199731 | 400 | 4 | 2025-02-12 | 2394 | 5999 | 0.789 | 1161.1 | 1798 | 650000 | 4.33 | 5.39 | 3.2 | 2.339 | 13.1 | 76 | 1.3 | 83 | 53 | 37 | 5.8
19 | 19B | 2.416 | 19 | 2 | 0 | 24.0475 | 13.517 | 24.3175 | 2.226517 | 7.842827 | 0 | [8 empty] | 4.33 | 5.39 | 3.2 | 2.339 | 13.1 | 76 | 1.3 | 83 | 53 | 37 | 5.8
19 |  | 2.416 | 19 | 2 | 1 | 2.7815 | 1.5725 | 2.7995 | 2.266911 | 6.170895 | 400 | 1 | 2025-02-15 | 2519 | 6308 | 0.727 | 1238.3 | 1892 | 600000 | 4.33 | 5.39 | 3.2 | 2.339 | 13.1 | 76 | 1.3 | 83 | 53 | 37 | 5.8
19 |  | 2.416 | 19 | 2 | 2 | 2.6525 | 1.493 | 2.669 | 2.255527 | 6.642086 | 600 | 2 | 2025-02-16 | 3523 | 5883 | 2.036 | 1747.1 | 1765 | 85000 | 4.33 | 5.39 | 3.2 | 2.339 | 13.1 | 76 | 1.3 | 83 | 53 | 37 | 5.8
19 |  | 2.416 | 19 | 2 | 3 | 2.7025 | 1.5225 | 2.7185 | 2.259615 | 6.472873 | [9 empty] | 4.33 | 5.39 | 3.2 | 2.339 | 13.1 | 76 | 1.3 | 83 | 53 | 37 | 5.8
19 |  | 2.416 | 19 | 2 | 4 | 2.61 | 1.4615 | 2.619 | 2.25486 | 6.669718 | [9 empty] | 4.33 | 5.39 | 3.2 | 2.339 | 13.1 | 76 | 1.3 | 83 | 53 | 37 | 5.8
20 | 20A | 2.37 | 19 | 1 | 0 | 24.1155 | 13.366 | 24.4215 | 2.181312 | 7.961499 | 0 | [8 empty] | 5.09 | 5.83 | 3.8 | 2.28 | 15.1 | 75 | 1 | 84 | 52 | 33 | 5.1
20 |  | 2.37 | 19 | 1 | 1 | 2.592 | 1.427 | 2.6005 | 2.208777 | 6.802651 | 600 | 1 | 2025-02-20 | 1893 | 3164 | 1.508 | 862.7 | 936 | 130000 | 5.09 | 5.83 | 3.8 | 2.28 | 15.1 | 75 | 1 | 84 | 52 | 33 | 5.1
20 |  | 2.37 | 19 | 1 | 2 | 2.546 | 1.394 | 2.553 | 2.196721 | 7.311337 | 400 | 2 | 2025-02-20 | 2052 | 5156 | 0.789 | 899.4 | 3082 | 585690 | 5.09 | 5.83 | 3.8 | 2.28 | 15.1 | 75 | 1 | 84 | 52 | 33 | 5.1
20 |  | 2.37 | 19 | 1 | 3 | 2.598 | 1.426 | 2.6085 | 2.19704 | 7.297883 | 600 | 3 | 2025-02-21 | 2654 | 4418 | 1.719 | 1222.3 | 2143 | 50260 | 5.09 | 5.83 | 3.8 | 2.28 | 15.1 | 75 | 1 | 84 | 52 | 33 | 5.1
20 |  | 2.37 | 19 | 1 | 4 | 2.588 | 1.419 | 2.597 | 2.196944 | 7.301942 | 600 | 4 | 2025-02-21 | 2672 | 4456 | 1.736 | 1207.4 | 2431 | 55050 | 5.09 | 5.83 | 3.8 | 2.28 | 15.1 | 75 | 1 | 84 | 52 | 33 | 5.1
20 | 20B | 2.37 | 19 | 2 | 0 | 24.082 | 13.392 | 24.4255 | 2.182626 | 7.906091 | 0 | [8 empty] | 5.09 | 5.83 | 3.8 | 2.28 | 15.1 | 75 | 1 | 84 | 52 | 33 | 5.1
20 |  | 2.37 | 19 | 2 | 1 | 2.5515 | 1.4015 | 2.5595 | 2.203368 | 7.030891 | 400 | 1 | 2025-02-25 | 2318 | 5805 | 0.933 | 1008.9 | 1739 | 375000 | 5.09 | 5.83 | 3.8 | 2.28 | 15.1 | 75 | 1 | 84 | 52 | 33 | 5.1
20 |  | 2.37 | 19 | 2 | 2 | 2.6515 | 1.4545 | 2.66 | 2.199502 | 7.193997 | 400 | 2 | 2025-02-26 | 1701 | 4258 | 0.661 | 851 | 2073 | 842430 | 5.09 | 5.83 | 3.8 | 2.28 | 15.1 | 75 | 1 | 84 | 52 | 33 | 5.1
20 |  | 2.37 | 19 | 2 | 3 | 2.594 | 1.427 | 2.6015 | 2.208599 | 6.810152 | [9 empty] | 5.09 | 5.83 | 3.8 | 2.28 | 15.1 | 75 | 1 | 84 | 52 | 33 | 5.1
20 |  | 2.37 | 19 | 2 | 4 | 2.59 | 1.4265 | 2.6 | 2.207073 | 6.874563 | [9 empty] | 5.09 | 5.83 | 3.8 | 2.28 | 15.1 | 75 | 1 | 84 | 52 | 33 | 5.1
21 | 21A | 2.406 | 19 | 1 | 0 | 24.095 | 13.4465 | 24.317 | 2.216549 | 7.874091 | 0 | [8 empty] | 4.71 | 5.55 | 3.4 | 2.324 | 14.1 | 76 | 1.1 | 85 | 52 | 35 | 5.3
21 |  | 2.406 | 19 | 1 | 1 | 2.7565 | 1.535 | 2.762 | 2.246536 | 6.627753 | 600 | 1 | 2025-03-04 | 2606 | 4379 | 1.722 | 1261.1 | 1864 | 159520 | 4.71 | 5.55 | 3.4 | 2.324 | 14.1 | 76 | 1.1 | 85 | 52 | 35 | 5.3
21 |  | 2.406 | 19 | 1 | 2 | 2.666 | 1.487 | 2.668 | 2.257409 | 6.175853 | 600 | 2 | 2025-03-04 | 2245 | 3774 | 1.499 | 1149 | 1962 | 71590 | 4.71 | 5.55 | 3.4 | 2.324 | 14.1 | 76 | 1.1 | 85 | 52 | 35 | 5.3
21 |  | 2.406 | 19 | 1 | 3 | 2.7665 | 1.543 | 2.77 | 2.254686 | 6.289018 | 400 | 3 | 2025-03-04 | 1515 | 3806 | 0.748 | 765.5 | 1927 | 545340 | 4.71 | 5.55 | 3.4 | 2.324 | 14.1 | 76 | 1.1 | 85 | 52 | 35 | 5.3
21 |  | 2.406 | 19 | 1 | 4 | 2.613 | 1.4525 | 2.618 | 2.241956 | 6.818111 | [9 empty] | 4.71 | 5.55 | 3.4 | 2.324 | 14.1 | 76 | 1.1 | 85 | 52 | 35 | 5.3
21 | 21B | 2.406 | 19 | 2 | 0 | 24.027 | 13.476 | 24.282 | 2.223487 | 7.585746 | 0 | [8 empty] | 4.71 | 5.55 | 3.4 | 2.324 | 14.1 | 76 | 1.1 | 85 | 52 | 35 | 5.3
21 |  | 2.406 | 19 | 2 | 1 | 2.7425 | 1.5335 | 2.746 | 2.261856 | 5.991036 | 600 | 1 | 2025-03-05 | 2835 | 4753 | 1.931 | 1403.5 | 937 | 170000 | 4.71 | 5.55 | 3.4 | 2.324 | 14.1 | 76 | 1.1 | 85 | 52 | 35 | 5.3
21 |  | 2.406 | 19 | 2 | 2 | 2.6465 | 1.4735 | 2.6515 | 2.246604 | 6.62492 | 400 | 2 | 2025-03-06 | 1693 | 4232 | 0.661 | 848.3 | 2605 | 633760 | 4.71 | 5.55 | 3.4 | 2.324 | 14.1 | 76 | 1.1 | 85 | 52 | 35 | 5.3
21 |  | 2.406 | 19 | 2 | 3 | 2.752 | 1.538 | 2.7595 | 2.252968 | 6.360446 | 400 | 3 | 2025-03-07 | 1955 | 4879 | 0.71 | 975.5 | 2905 | 302440 | 4.71 | 5.55 | 3.4 | 2.324 | 14.1 | 76 | 1.1 | 85 | 52 | 35 | 5.3
21 |  | 2.406 | 19 | 2 | 4 | 2.624 | 1.4645 | 2.6275 | 2.256234 | 6.224693 | [9 empty] | 4.71 | 5.55 | 3.4 | 2.324 | 14.1 | 76 | 1.1 | 85 | 52 | 35 | 5.3
22 | 22A | 2.39 | 19 | 1 | 0 | 24.0835 | 13.4135 | 24.312 | 2.2098 | 7.539769 | 0 | [8 empty] | 4.78 | 5.76 | 3 | 2.318 | 13.8 | 78 | 1.2 | 86 | 55 | 38 | 5.7
22 |  | 2.39 | 19 | 1 | 1 | 2.6755 | 1.495 | 2.6895 | 2.239849 | 6.282456 | 600 | 1 | 2025-03-11 | 2540 | 4229 | 1.544 | 1273 | 1442 | 48750 | 4.78 | 5.76 | 3 | 2.318 | 13.8 | 78 | 1.2 | 86 | 55 | 38 | 5.7
22 |  | 2.39 | 19 | 1 | 2 | 2.702 | 1.507 | 2.712 | 2.242324 | 6.178927 | 600 | 2 | 2025-03-11 | 2647 | 4410 | 1.568 | 1331.8 | 2626 | 74070 | 4.78 | 5.76 | 3 | 2.318 | 13.8 | 78 | 1.2 | 86 | 55 | 38 | 5.7
22 |  | 2.39 | 19 | 1 | 3 | 2.5525 | 1.419 | 2.56 | 2.237073 | 6.39863 | 400 | 3 | 2025-03-11 | 2117 | 5294 | 0.728 | 971.7 | 3402 | 631520 | 4.78 | 5.76 | 3 | 2.318 | 13.8 | 78 | 1.2 | 86 | 55 | 38 | 5.7
22 |  | 2.39 | 19 | 1 | 4 | 2.6695 | 1.494 | 2.6895 | 2.232957 | 6.57084 | 600 | 4 | 2025-03-12 | 3317 | 5525 | 1.784 | 1606.9 | 2962 | 89650 | 4.78 | 5.76 | 3 | 2.318 | 13.8 | 78 | 1.2 | 86 | 55 | 38 | 5.7
22 | 22B | 2.39 | 19 | 2 | 0 | 24.032 | 13.3365 | 24.2505 | 2.201942 | 7.868516 | 0 | [8 empty] | 4.78 | 5.76 | 3 | 2.318 | 13.8 | 78 | 1.2 | 86 | 55 | 38 | 5.7
22 |  | 2.39 | 19 | 2 | 1 | 2.692 | 1.482 | 2.7065 | 2.198448 | 8.014714 | 400 | 1 | 2025-03-12 | 1758 | 4396 | 0.681 | 872.5 | 3025 | 749330 | 4.78 | 5.76 | 3 | 2.318 | 13.8 | 78 | 1.2 | 86 | 55 | 38 | 5.7
22 |  | 2.39 | 19 | 2 | 2 | 2.7065 | 1.502 | 2.7215 | 2.219352 | 7.140076 | 400 | 2 | 2025-03-14 | 1948 | 4879 | 0.622 | 949 | 2351 | 820210 | 4.78 | 5.76 | 3 | 2.318 | 13.8 | 78 | 1.2 | 86 | 55 | 38 | 5.7
22 |  | 2.39 | 19 | 2 | 3 | 2.62 | 1.4575 | 2.6345 | 2.225998 | 6.861996 | [9 empty] | 4.78 | 5.76 | 3 | 2.318 | 13.8 | 78 | 1.2 | 86 | 55 | 38 | 5.7
22 |  | 2.39 | 19 | 2 | 4 | 2.6305 | 1.466 | 2.65 | 2.221706 | 7.041587 | [9 empty] | 4.78 | 5.76 | 3 | 2.318 | 13.8 | 78 | 1.2 | 86 | 55 | 38 | 5.7
23 | 23A | 2.41 | 19 | 1 | 0 | 23.9055 | 13.401 | 24.184 | 2.216962 | 8.00988 | 0 | [8 empty] | 4.45 | 5.47 | 3.3 | 2.329 | 13.5 | 75 | 1.2 | 85 | 53 | 36 | 5.4
23 |  | 2.41 | 19 | 1 | 1 | 2.676 | 1.486 | 2.6825 | 2.236523 | 7.198208 | 600 | 1 | 2025-03-15 | 2119 | 3541 | 1.37 | 1099.6 | 1057 | 130000 | 4.45 | 5.47 | 3.3 | 2.329 | 13.5 | 75 | 1.2 | 85 | 53 | 36 | 5.4
23 |  | 2.41 | 19 | 1 | 2 | 2.653 | 1.4765 | 2.659 | 2.243552 | 6.906564 | 600 | 2 | 2025-03-16 | 2989 | 4989 | 1.575 | 1386.1 | 1479 | 31970 | 4.45 | 5.47 | 3.3 | 2.329 | 13.5 | 75 | 1.2 | 85 | 53 | 36 | 5.4
23 |  | 2.41 | 19 | 1 | 3 | 2.7052 | 1.5145 | 2.716 | 2.251519 | 6.575978 | 600 | 3 | 2025-03-16 | 2922 | 4871 | 1.545 | 1449 | 1459 | 21250 | 4.45 | 5.47 | 3.3 | 2.329 | 13.5 | 75 | 1.2 | 85 | 53 | 36 | 5.4
23 |  | 2.41 | 19 | 1 | 4 | 2.674 | 1.49 | 2.681 | 2.245172 | 6.839331 | 400 | 4 | 2025-03-16 | 1922 | 4797 | 0.693 | 955.3 | 1428 | 575000 | 4.45 | 5.47 | 3.3 | 2.329 | 13.5 | 75 | 1.2 | 85 | 53 | 36 | 5.4
23 | 23B | 2.41 | 19 | 2 | 0 | 23.9195 | 13.4405 | 24.208 | 2.221453 | 7.823508 | 0 | [8 empty] | 4.45 | 5.47 | 3.3 | 2.329 | 13.5 | 75 | 1.2 | 85 | 53 | 36 | 5.4
23 |  | 2.41 | 19 | 2 | 1 | 2.6905 | 1.502 | 2.6945 | 2.256184 | 6.382386 | 400 | 1 | 2025-03-17 | 1714 | 4292 | 0.614 | 834.4 | 1286 | 550000 | 4.45 | 5.47 | 3.3 | 2.329 | 13.5 | 75 | 1.2 | 85 | 53 | 36 | 5.4
23 |  | 2.41 | 19 | 2 | 2 | 2.655 | 1.481 | 2.6595 | 2.252864 | 6.520174 | 400 | 2 | 2025-03-18 | 2257 | 5661 | 0.69 | 1134.3 | 2750 | 275000 | 4.45 | 5.47 | 3.3 | 2.329 | 13.5 | 75 | 1.2 | 85 | 53 | 36 | 5.4
23 |  | 2.41 | 19 | 2 | 3 | 2.67 | 1.4955 | 2.6735 | 2.266553 | 5.952138 | 400 | 3 | 2025-03-19 | 2505 | 6268 | 0.821 | 1239.7 | 2864 | 673760 | 4.45 | 5.47 | 3.3 | 2.329 | 13.5 | 75 | 1.2 | 85 | 53 | 36 | 5.4
23 |  | 2.41 | 19 | 2 | 4 | 2.7635 | 1.5425 | 2.7695 | 2.252241 | 6.546007 | 600 | 4 | 2025-03-19 | 2826 | 4726 | 1.618 | 1335.6 | 1813 | 62830 | 4.45 | 5.47 | 3.3 | 2.329 | 13.5 | 75 | 1.2 | 85 | 53 | 36 | 5.4
24 | 24A | 2.406 | 19 | 1 | 0 | 24.1155 | 13.566 | 24.4215 | 2.221501 | 7.668303 | 0 | [8 empty] | 4.47 | 5.36 | 3.6 | 2.318 | 13.8 | 74 | 1.2 | 84 | 52 | 35 | 5.2
24 |  | 2.406 | 19 | 1 | 1 | 2.616 | 1.4645 | 2.6375 | 2.230179 | 7.307605 | 600 | 1 | 2025-03-19 | 2898 | 4823 | 1.593 | 1396.2 | 1433 | 100000 | 4.47 | 5.36 | 3.6 | 2.318 | 13.8 | 74 | 1.2 | 84 | 52 | 35 | 5.2
24 |  | 2.406 | 19 | 1 | 2 | 2.546 | 1.417 | 2.5575 | 2.232354 | 7.217197 | 600 | 2 | 2025-03-19 | 2757 | 4601 | 1.57 | 1312.1 | 1374 | 27500 | 4.47 | 5.36 | 3.6 | 2.318 | 13.8 | 74 | 1.2 | 84 | 52 | 35 | 5.2
24 |  | 2.406 | 19 | 1 | 3 | 2.6885 | 1.504 | 2.706 | 2.236689 | 7.037039 | 400 | 3 | 2025-03-19 | 1776 | 4436 | 0.68 | 880.5 | 1329 | 300000 | 4.47 | 5.36 | 3.6 | 2.318 | 13.8 | 74 | 1.2 | 84 | 52 | 35 | 5.2
24 |  | 2.406 | 19 | 1 | 4 | 2.6225 | 1.4545 | 2.634 | 2.2234 | 7.589371 | 400 | 4 | 2025-03-20 | 1888 | 4710 | 0.687 | 959.2 | 1410 | 425000 | 4.47 | 5.36 | 3.6 | 2.318 | 13.8 | 74 | 1.2 | 84 | 52 | 35 | 5.2
24 | 24B | 2.406 | 19 | 2 | 0 | 24.082 | 13.592 | 24.4255 | 2.22292 | 7.609325 | 0 | [8 empty] | 4.47 | 5.36 | 3.6 | 2.318 | 13.8 | 74 | 1.2 | 84 | 52 | 35 | 5.2
24 |  | 2.406 | 19 | 2 | 1 | 2.641 | 1.4715 | 2.66 | 2.222129 | 7.642197 | 600 | 1 | 2025-03-21 | 2299 | 3830 | 1.276 | 1145.2 | 1148 | 71900 | 4.47 | 5.36 | 3.6 | 2.318 | 13.8 | 74 | 1.2 | 84 | 52 | 35 | 5.2
24 |  | 2.406 | 19 | 2 | 2 | 2.648 | 1.4775 | 2.662 | 2.235542 | 7.084687 | 400 | 2 | 2025-03-25 | 1886 | 4721 | 0.732 | 858.3 | 1464 | 825000 | 4.47 | 5.36 | 3.6 | 2.318 | 13.8 | 74 | 1.2 | 84 | 52 | 35 | 5.2
24 |  | 2.406 | 19 | 2 | 3 | 2.5495 | 1.4145 | 2.563 | 2.219852 | 7.736825 | [9 empty] | 4.47 | 5.36 | 3.6 | 2.318 | 13.8 | 74 | 1.2 | 84 | 52 | 35 | 5.2
24 |  | 2.406 | 19 | 2 | 4 | 2.5785 | 1.433 | 2.596 | 2.217111 | 7.850751 | [9 empty] | 4.47 | 5.36 | 3.6 | 2.318 | 13.8 | 74 | 1.2 | 84 | 52 | 35 | 5.2